## INFORME
ESTUDIO Nº 9737-18
Gerencia Tecnica |  | Laboratorio Metalográfico |  |  |  |  | Fecha: 13/03/2018
At.: | Sr. Scuderi Fernando.
Tema: | ALN 1070IPH / 1082IPH.
Motivo: | Prof. De defecto y segregacion - Remuestreo Est.N° 9678/82/89-18
MUESTRA | ROLLO | GRADO | COLADA | DIAM | PROF. | SEGREG | Observaciones
Nº | Nº | ACERO | Nº | ( mm ) | DEF. | NF
[5 empty] | MAX. ( mm ) | A 04-114
8341 | 2018004566 | 1070 IPH | 36721 | 6.4 | 0.02 | 3 | Def. origen laminacion
| 2018004630 | 1070 IPH | 36718 | 6.4 | 0.025 | 4 | Def. origen laminacion
| 2018005050 | 1070 IPH | 36716 | 6.4 | 0.02 | 3 | Def. origen laminacion
| 2018005069 | 1070 IPH | 36716 | 6.4 | 0.04 | 2 | Def. origen laminacion
| 2018005083 | 1082 IPH | 34550 | 6.4 | 0.03 | 3 | Def. origen laminacion
Materiales para Cliente IPH
Prof. Defecto | Medición hasta 1% ØN -> Se libera. De 1 a 3% ØN se consulta a Metalurgia.
En caso de incumplimiento de la colada -> Solicitar remuestreo.
Segregación | Se acepta colada menor o igual a 50% de muestras con Tipo 3 (T3).
Colada con Tipo 4, se chatarrea rollo y consulta a Metalurgia.
Colada mayor de 50% de muestras con Tipo 3 (T3) -> Se consulta a Metalurgia.
En caso de incumplimiento de la colada -> Solicitar remuestreo.

## BASE
COLADA | MUESTRA | PROMEDIO |  |  | MAXIMOS |  |  | PROMEDIO | [7 empty] | % DE PERLITA GRUESA
Nº | Nº | 4VALORES |  |  | 4 VALORES |  |  | ZONA MAXIMA DEC. |  |  |  | DECARBURACION |  |  |  | 1 | 2 | 3 | 4 | 5 | 6
|  | F(FERRIT) | S(PARC.) | T(TOTAL) | F(FERRIT) | S(PARC.) | T(TOTAL) | F(FERRIT) | S(PARC.) | T(TOTAL) |  | 4 VALORES A 90° |  |  |  | radio medio |  | centro |  | radio medio
[11 empty] | F | 0 | 0 | 0 | 0
36721 | 2018004566 | 0 | 0 | #DIV/0! | 0 | 0 | 0 |  |  |  | S | 0 | 0 | 0 | 0 | [6 empty] | #DIV/0!
T
[11 empty] | F | 0 | 0 | 0 | 0
36718 | 2018004630 | 0 | 0 | #DIV/0! | 0 | 0 | 0 |  |  |  | S | 0 | 0 | 0 | 0 | [6 empty] | #DIV/0!
T
[11 empty] | F | 0 | 0 | 0 | 0
36716 | 2018005050 | 0 | 0 | #DIV/0! | 0 | 0 | 0 |  |  |  | S | 0 | 0 | 0 | 0 | [6 empty] | #DIV/0!
T
[11 empty] | F | 0 | 0 | 0 | 0
36716 | 2018005069 | 0 | 0 | #DIV/0! | 0 | 0 | 0 |  |  |  | S | 0 | 0 | 0 | 0 | [6 empty] | #DIV/0!
T
[11 empty] | F | 0 | 0 | 0 | 0
34550 | 2018005083 | 0 | 0 | #DIV/0! | 0 | 0 | 0 |  |  |  | S | 0 | 0 | 0 | 0 | [6 empty] | #DIV/0!
T
[11 empty] | F | 0 | 0 | 0 | 0
#REF! | #REF! | 0 | 0 | #DIV/0! | 0 | 0 | 0 |  |  |  | S | 0 | 0 | 0 | 0 | [6 empty] | #DIV/0!
T
[11 empty] | F | 0 | 0 | 0 | 0
#REF! | #REF! | 0 | 0 | #DIV/0! | 0 | 0 | 0 |  |  |  | S | 0 | 0 | 0 | 0 | [6 empty] | #DIV/0!
T
[11 empty] | F | 0 | 0 | 0 | 0
#REF! | #REF! | 0 | 0 | #DIV/0! | 0 | 0 | 0 |  |  |  | S | 0 | 0 | 0 | 0 | [6 empty] | #DIV/0!
T
[11 empty] | F | 0 | 0 | 0 | 0
#REF! | #REF! | 0 | 0 | #DIV/0! | 0 | 0 | 0 |  |  |  | S | 0 | 0 | 0 | 0 | [6 empty] | #DIV/0!
T
[11 empty] | F | 0 | 0 | 0 | 0
#REF! | #REF! | 0 | 0 | #DIV/0! | 0 | 0 | 0 |  |  |  | S | 0 | 0 | 0 | 0 | [6 empty] | #DIV/0!
T
[11 empty] | F | 0 | 0 | 0 | 0
#REF! | #REF! | 0 | 0 | #DIV/0! | 0 | 0 | 0 |  |  |  | S | 0 | 0 | 0 | 0 | [6 empty] | #DIV/0!
T
[11 empty] | F | 0 | 0 | 0 | 0
#REF! | #REF! | 0 | 0 | #DIV/0! | 0 | 0 | 0 |  |  |  | S | 0 | 0 | 0 | 0 | [6 empty] | #DIV/0!
T
[11 empty] | F | 0 | 0 | 0 | 0
#REF! | #REF! | 0 | 0 | #DIV/0! | 0 | 0 | 0 |  |  |  | S | 0 | 0 | 0 | 0 | [6 empty] | #DIV/0!
T
[11 empty] | F | 0 | 0 | 0 | 0
#REF! | #REF! | 0 | 0 | #DIV/0! | 0 | 0 | 0 |  |  |  | S | 0 | 0 | 0 | 0 | [6 empty] | #DIV/0!
T
[11 empty] | F | 0 | 0 | 0 | 0
#REF! | #REF! | 0 | 0 | #DIV/0! | 0 | 0 | 0 |  |  |  | S | 0 | 0 | 0 | 0 | [6 empty] | #DIV/0!
T
[11 empty] | F | 0 | 0 | 0 | 0
#REF! | #REF! | 0 | 0 | #DIV/0! | 0 | 0 | 0 |  |  |  | S | 0 | 0 | 0 | 0 | [6 empty] | #DIV/0!
T
[11 empty] | F | 0 | 0 | 0 | 0
#REF! | #REF! | 0 | 0 | #DIV/0! | 0 | 0 | 0 |  |  |  | S | 0 | 0 | 0 | 0 | [6 empty] | #DIV/0!
T
[11 empty] | F | 0 | 0 | 0 | 0
#REF! | #REF! | 0 | 0 | #DIV/0! | 0 | 0 | 0 |  |  |  | S | 0 | 0 | 0 | 0 | [6 empty] | #DIV/0!
T
[11 empty] | F | 0 | 0 | 0 | 0
#REF! | #REF! | 0 | 0 | #DIV/0! | 0 | 0 | 0 |  |  |  | S | 0 | 0 | 0 | 0 | [6 empty] | #DIV/0!
T
[11 empty] | F | 0 | 0 | 0 | 0
#REF! | #REF! | 0 | 0 | #DIV/0! | 0 | 0 | 0 |  |  |  | S | 0 | 0 | 0 | 0 | [6 empty] | #DIV/0!
T
[11 empty] | F | 0 | 0 | 0 | 0
#REF! | #REF! | 0 | 0 | #DIV/0! | 0 | 0 | 0 |  |  |  | S | 0 | 0 | 0 | 0 | [6 empty] | #DIV/0!
T
[11 empty] | F | 0 | 0 | 0 | 0
#REF! | #REF! | 0 | 0 | #DIV/0! | 0 | 0 | 0 |  |  |  | S | 0 | 0 | 0 | 0 | [6 empty] | #DIV/0!
T
[11 empty] | F | 0 | 0 | 0 | 0
#REF! | #REF! | 0 | 0 | #DIV/0! | 0 | 0 | 0 |  |  |  | S | 0 | 0 | 0 | 0 | [6 empty] | #DIV/0!
T
[11 empty] | F | 0 | 0 | 0 | 0
#REF! | #REF! | 0 | 0 | #DIV/0! | 0 | 0 | 0 |  |  |  | S | 0 | 0 | 0 | 0 | [6 empty] | #DIV/0!
T
[11 empty] | F | 0 | 0 | 0 | 0
#REF! | #REF! | 0 | 0 | #DIV/0! | 0 | 0 | 0 |  |  |  | S | 0 | 0 | 0 | 0 | [6 empty] | #DIV/0!
T
[11 empty] | F | 0 | 0 | 0 | 0
#REF! | #REF! | 0 | 0 | #DIV/0! | 0 | 0 | 0 |  |  |  | S | 0 | 0 | 0 | 0 | [6 empty] | #DIV/0!
T
[11 empty] | F | 0 | 0 | 0 | 0
#REF! | #REF! | 0 | 0 | #DIV/0! | 0 | 0 | 0 |  |  |  | S | 0 | 0 | 0 | 0 | [6 empty] | #DIV/0!
T
[11 empty] | F | 0 | 0 | 0 | 0
#REF! | #REF! | 0 | 0 | #DIV/0! | 0 | 0 | 0 |  |  |  | S | 0 | 0 | 0 | 0 | [6 empty] | #DIV/0!
T
[11 empty] | F | 0 | 0 | 0 | 0
#REF! | #REF! | 0 | 0 | #DIV/0! | 0 | 0 | 0 |  |  |  | S | 0 | 0 | 0 | 0 | [6 empty] | #DIV/0!
T
[11 empty] | F | 0 | 0 | 0 | 0
#REF! | #REF! | 0 | 0 | #DIV/0! | 0 | 0 | 0 |  |  |  | S | 0 | 0 | 0 | 0 | [6 empty] | #DIV/0!
T
[11 empty] | F | 0 | 0 | 0 | 0
#REF! | #REF! | 0 | 0 | #DIV/0! | 0 | 0 | 0 |  |  |  | S | 0 | 0 | 0 | 0 | [6 empty] | #DIV/0!
T
[11 empty] | F | 0 | 0 | 0 | 0
#REF! | #REF! | 0 | 0 | #DIV/0! | 0 | 0 | 0 |  |  |  | S | 0 | 0 | 0 | 0 | [6 empty] | #DIV/0!
T
[11 empty] | F | 0 | 0 | 0 | 0
#REF! | #REF! | 0 | 0 | #DIV/0! | 0 | 0 | 0 |  |  |  | S | 0 | 0 | 0 | 0 | [6 empty] | #DIV/0!
T
[11 empty] | F | 0 | 0 | 0 | 0
#REF! | #REF! | 0 | 0 | #DIV/0! | 0 | 0 | 0 |  |  |  | S | 0 | 0 | 0 | 0 | [6 empty] | #DIV/0!
T
[11 empty] | F | 0 | 0 | 0 | 0
#REF! | #REF! | 0 | 0 | #DIV/0! | 0 | 0 | 0 |  |  |  | S | 0 | 0 | 0 | 0 | [6 empty] | #DIV/0!
T
[11 empty] | F | 0 | 0 | 0 | 0
#REF! | #REF! | 0 | 0 | #DIV/0! | 0 | 0 | 0 |  |  |  | S | 0 | 0 | 0 | 0 | [6 empty] | #DIV/0!
T
[11 empty] | F | 0 | 0 | 0 | 0
#REF! | #REF! | 0 | 0 | #DIV/0! | 0 | 0 | 0 |  |  |  | S | 0 | 0 | 0 | 0 | [6 empty] | #DIV/0!
T
[11 empty] | F | 0 | 0 | 0 | 0
#REF! | #REF! | 0 | 0 | #DIV/0! | 0 | 0 | 0 |  |  |  | S | 0 | 0 | 0 | 0 | [6 empty] | #DIV/0!
T
[11 empty] | F | 0 | 0 | 0 | 0
#REF! | #REF! | 0 | 0 | #DIV/0! | 0 | 0 | 0 |  |  |  | S | 0 | 0 | 0 | 0 | [6 empty] | #DIV/0!
T
[11 empty] | F | 0 | 0 | 0 | 0
#REF! | #REF! | 0 | 0 | #DIV/0! | 0 | 0 | 0 |  |  |  | S | 0 | 0 | 0 | 0 | [6 empty] | #DIV/0!
T
[11 empty] | F | 0 | 0 | 0 | 0
#REF! | #REF! | 0 | 0 | #DIV/0! | 0 | 0 | 0 |  |  |  | S | 0 | 0 | 0 | 0 | [6 empty] | #DIV/0!
T
[11 empty] | F | 0 | 0 | 0 | 0
#REF! | #REF! | 0 | 0 | #DIV/0! | 0 | 0 | 0 |  |  |  | S | 0 | 0 | 0 | 0 | [6 empty] | #DIV/0!
T
[11 empty] | F | 0 | 0 | 0 | 0
#REF! | #REF! | 0 | 0 | #DIV/0! | 0 | 0 | 0 |  |  |  | S | 0 | 0 | 0 | 0 | [6 empty] | #DIV/0!
T
[11 empty] | F | 0 | 0 | 0 | 0
#REF! | #REF! | 0 | 0 | #DIV/0! | 0 | 0 | 0 |  |  |  | S | 0 | 0 | 0 | 0 | [6 empty] | #DIV/0!
T
[11 empty] | F | 0 | 0 | 0 | 0
#REF! | #REF! | 0 | 0 | #DIV/0! | 0 | 0 | 0 |  |  |  | S | 0 | 0 | 0 | 0 | [6 empty] | #DIV/0!
T
[11 empty] | F | 0 | 0 | 0 | 0
#REF! | #REF! | 0 | 0 | #DIV/0! | 0 | 0 | 0 |  |  |  | S | 0 | 0 | 0 | 0 | [6 empty] | #DIV/0!
T
[11 empty] | F | 0 | 0 | 0 | 0
#REF! | #REF! | 0 | 0 | #DIV/0! | 0 | 0 | 0 |  |  |  | S | 0 | 0 | 0 | 0 | [6 empty] | #DIV/0!
T
[11 empty] | F | 0 | 0 | 0 | 0
#REF! | #REF! | 0 | 0 | #DIV/0! | 0 | 0 | 0 |  |  |  | S | 0 | 0 | 0 | 0 | [6 empty] | #DIV/0!
T
[11 empty] | F | 0 | 0 | 0 | 0
#REF! | #REF! | 0 | 0 | #DIV/0! | 0 | 0 | 0 |  |  |  | S | 0 | 0 | 0 | 0 | [6 empty] | #DIV/0!
T
[11 empty] | F | 0 | 0 | 0 | 0
#REF! | #REF! | 0 | 0 | #DIV/0! | 0 | 0 | 0 |  |  |  | S | 0 | 0 | 0 | 0 | [6 empty] | #DIV/0!
T
[11 empty] | F | 0 | 0 | 0 | 0
#REF! | #REF! | 0 | 0 | #DIV/0! | 0 | 0 | 0 |  |  |  | S | 0 | 0 | 0 | 0 | [6 empty] | #DIV/0!
T
[11 empty] | F | 0 | 0 | 0 | 0
#REF! | #REF! | 0 | 0 | #DIV/0! | 0 | 0 | 0 |  |  |  | S | 0 | 0 | 0 | 0 | [6 empty] | #DIV/0!
T
[11 empty] | F | 0 | 0 | 0 | 0
#REF! | #REF! | 0 | 0 | #DIV/0! | 0 | 0 | 0 |  |  |  | S | 0 | 0 | 0 | 0 | [6 empty] | #DIV/0!
T
[11 empty] | F | 0 | 0 | 0 | 0
#REF! | #REF! | 0 | 0 | #DIV/0! | 0 | 0 | 0 |  |  |  | S | 0 | 0 | 0 | 0 | [6 empty] | #DIV/0!
T
[11 empty] | F | 0 | 0 | 0 | 0
#REF! | #REF! | 0 | 0 | #DIV/0! | 0 | 0 | 0 |  |  |  | S | 0 | 0 | 0 | 0 | [6 empty] | #DIV/0!
T
[11 empty] | F | 0 | 0 | 0 | 0
#REF! | #REF! | 0 | 0 | #DIV/0! | 0 | 0 | 0 |  |  |  | S | 0 | 0 | 0 | 0 | [6 empty] | #DIV/0!
T
[11 empty] | F | 0 | 0 | 0 | 0
#REF! | #REF! | 0 | 0 | #DIV/0! | 0 | 0 | 0 |  |  |  | S | 0 | 0 | 0 | 0 | [6 empty] | #DIV/0!
T
[11 empty] | F | 0 | 0 | 0 | 0
#REF! | #REF! | 0 | 0 | #DIV/0! | 0 | 0 | 0 |  |  |  | S | 0 | 0 | 0 | 0 | [6 empty] | #DIV/0!
T
[11 empty] | F | 0 | 0 | 0 | 0
#REF! | #REF! | 0 | 0 | #DIV/0! | 0 | 0 | 0 |  |  |  | S | 0 | 0 | 0 | 0 | [6 empty] | #DIV/0!
T
[11 empty] | F | 0 | 0 | 0 | 0
#REF! | #REF! | 0 | 0 | #DIV/0! | 0 | 0 | 0 |  |  |  | S | 0 | 0 | 0 | 0 | [6 empty] | #DIV/0!
T
[11 empty] | F | 0 | 0 | 0 | 0
#REF! | #REF! | 0 | 0 | #DIV/0! | 0 | 0 | 0 |  |  |  | S | 0 | 0 | 0 | 0 | [6 empty] | #DIV/0!
T
[11 empty] | F | 0 | 0 | 0 | 0
#REF! | #REF! | 0 | 0 | #DIV/0! | 0 | 0 | 0 |  |  |  | S | 0 | 0 | 0 | 0 | [6 empty] | #DIV/0!
T
[11 empty] | F | 0 | 0 | 0 | 0
#REF! | #REF! | 0 | 0 | #DIV/0! | 0 | 0 | 0 |  |  |  | S | 0 | 0 | 0 | 0 | [6 empty] | #DIV/0!
T
[11 empty] | F | 0 | 0 | 0 | 0
#REF! | #REF! | 0 | 0 | #DIV/0! | 0 | 0 | 0 |  |  |  | S | 0 | 0 | 0 | 0 | [6 empty] | #DIV/0!
T
[11 empty] | F | 0 | 0 | 0 | 0
#REF! | #REF! | 0 | 0 | #DIV/0! | 0 | 0 | 0 |  |  |  | S | 0 | 0 | 0 | 0 | [6 empty] | #DIV/0!
T
[11 empty] | F | 0 | 0 | 0 | 0
#REF! | #REF! | 0 | 0 | #DIV/0! | 0 | 0 | 0 |  |  |  | S | 0 | 0 | 0 | 0 | [6 empty] | #DIV/0!
T
[11 empty] | F | 0 | 0 | 0 | 0
#REF! | #REF! | 0 | 0 | #DIV/0! | 0 | 0 | 0 |  |  |  | S | 0 | 0 | 0 | 0 | [6 empty] | #DIV/0!
T
[11 empty] | F | 0 | 0 | 0 | 0
#REF! | #REF! | 0 | 0 | #DIV/0! | 0 | 0 | 0 |  |  |  | S | 0 | 0 | 0 | 0 | [6 empty] | #DIV/0!
T
[11 empty] | F | 0 | 0 | 0 | 0
#REF! | #REF! | 0 | 0 | #DIV/0! | 0 | 0 | 0 |  |  |  | S | 0 | 0 | 0 | 0 | [6 empty] | #DIV/0!
T
[11 empty] | F | 0 | 0 | 0 | 0
#REF! | #REF! | 0 | 0 | #DIV/0! | 0 | 0 | 0 |  |  |  | S | 0 | 0 | 0 | 0 | [6 empty] | #DIV/0!
T
[11 empty] | F | 0 | 0 | 0 | 0
#REF! | #REF! | 0 | 0 | #DIV/0! | 0 | 0 | 0 |  |  |  | S | 0 | 0 | 0 | 0 | [6 empty] | #DIV/0!
T
[11 empty] | F | 0 | 0 | 0 | 0
#REF! | #REF! | 0 | 0 | #DIV/0! | 0 | 0 | 0 |  |  |  | S | 0 | 0 | 0 | 0 | [6 empty] | #DIV/0!
T
[11 empty] | F | 0 | 0 | 0 | 0
#REF! | #REF! | 0 | 0 | #DIV/0! | 0 | 0 | 0 |  |  |  | S | 0 | 0 | 0 | 0 | [6 empty] | #DIV/0!
T
[11 empty] | F | 0 | 0 | 0 | 0
#REF! | #REF! | 0 | 0 | #DIV/0! | 0 | 0 | 0 |  |  |  | S | 0 | 0 | 0 | 0 | [6 empty] | #DIV/0!
T
[11 empty] | F | 0 | 0 | 0 | 0
#REF! | #REF! | 0 | 0 | #DIV/0! | 0 | 0 | 0 |  |  |  | S | 0 | 0 | 0 | 0 | [6 empty] | #DIV/0!
T
[11 empty] | F | 0 | 0 | 0 | 0
#REF! | #REF! | 0 | 0 | #DIV/0! | 0 | 0 | 0 |  |  |  | S | 0 | 0 | 0 | 0 | [6 empty] | #DIV/0!
T
[11 empty] | F | 0 | 0 | 0 | 0
#REF! | #REF! | 0 | 0 | #DIV/0! | 0 | 0 | 0 |  |  |  | S | 0 | 0 | 0 | 0 | [6 empty] | #DIV/0!
T
[11 empty] | F | 0 | 0 | 0 | 0
#REF! | #REF! | 0 | 0 | #DIV/0! | 0 | 0 | 0 |  |  |  | S | 0 | 0 | 0 | 0 | [6 empty] | #DIV/0!
T
[11 empty] | F | 0 | 0 | 0 | 0
#REF! | #REF! | 0 | 0 | #DIV/0! | 0 | 0 | 0 |  |  |  | S | 0 | 0 | 0 | 0 | [6 empty] | #DIV/0!
T
[11 empty] | F | 0 | 0 | 0 | 0
#REF! | #REF! | 0 | 0 | #DIV/0! | 0 | 0 | 0 |  |  |  | S | 0 | 0 | 0 | 0 | [6 empty] | #DIV/0!
T
[11 empty] | F | 0 | 0 | 0 | 0
#REF! | #REF! | 0 | 0 | #DIV/0! | 0 | 0 | 0 |  |  |  | S | 0 | 0 | 0 | 0 | [6 empty] | #DIV/0!
T
[11 empty] | F | 0 | 0 | 0 | 0
#REF! | #REF! | 0 | 0 | #DIV/0! | 0 | 0 | 0 |  |  |  | S | 0 | 0 | 0 | 0 | [6 empty] | #DIV/0!
T
[11 empty] | F | 0 | 0 | 0 | 0
#REF! | #REF! | 0 | 0 | #DIV/0! | 0 | 0 | 0 |  |  |  | S | 0 | 0 | 0 | 0 | [6 empty] | #DIV/0!
T
[11 empty] | F | 0 | 0 | 0 | 0
#REF! | #REF! | 0 | 0 | #DIV/0! | 0 | 0 | 0 |  |  |  | S | 0 | 0 | 0 | 0 | [6 empty] | #DIV/0!
T
[11 empty] | F | 0 | 0 | 0 | 0
#REF! | #REF! | 0 | 0 | #DIV/0! | 0 | 0 | 0 |  |  |  | S | 0 | 0 | 0 | 0 | [6 empty] | #DIV/0!
T
[11 empty] | F | 0 | 0 | 0 | 0
#REF! | #REF! | 0 | 0 | #DIV/0! | 0 | 0 | 0 |  |  |  | S | 0 | 0 | 0 | 0 | [6 empty] | #DIV/0!
T
[11 empty] | F | 0 | 0 | 0 | 0
#REF! | #REF! | 0 | 0 | #DIV/0! | 0 | 0 | 0 |  |  |  | S | 0 | 0 | 0 | 0 | [6 empty] | #DIV/0!
T
[11 empty] | F | 0 | 0 | 0 | 0
#REF! | #REF! | 0 | 0 | #DIV/0! | 0 | 0 | 0 |  |  |  | S | 0 | 0 | 0 | 0 | [6 empty] | #DIV/0!
T
[11 empty] | F | 0 | 0 | 0 | 0
#REF! | #REF! | 0 | 0 | #DIV/0! | 0 | 0 | 0 |  |  |  | S | 0 | 0 | 0 | 0 | [6 empty] | #DIV/0!
T
[11 empty] | F | 0 | 0 | 0 | 0
#REF! | #REF! | 0 | 0 | #DIV/0! | 0 | 0 | 0 |  |  |  | S | 0 | 0 | 0 | 0 | [6 empty] | #DIV/0!
T
[11 empty] | F | 0 | 0 | 0 | 0
#REF! | #REF! | 0 | 0 | #DIV/0! | 0 | 0 | 0 |  |  |  | S | 0 | 0 | 0 | 0 | [6 empty] | #DIV/0!
T
[11 empty] | F | 0 | 0 | 0 | 0
#REF! | #REF! | 0 | 0 | #DIV/0! | 0 | 0 | 0 |  |  |  | S | 0 | 0 | 0 | 0 | [6 empty] | #DIV/0!
T
[11 empty] | F | 0 | 0 | 0 | 0
#REF! | #REF! | 0 | 0 | #DIV/0! | 0 | 0 | 0 |  |  |  | S | 0 | 0 | 0 | 0 | [6 empty] | #DIV/0!
T
[11 empty] | F | 0 | 0 | 0 | 0
#REF! | #REF! | 0 | 0 | #DIV/0! | 0 | 0 | 0 |  |  |  | S | 0 | 0 | 0 | 0 | [6 empty] | #DIV/0!
T
[11 empty] | F | 0 | 0 | 0 | 0
#REF! | #REF! | 0 | 0 | #DIV/0! | 0 | 0 | 0 |  |  |  | S | 0 | 0 | 0 | 0 | [6 empty] | #DIV/0!
T
[11 empty] | F | 0 | 0 | 0 | 0
#REF! | #REF! | 0 | 0 | #DIV/0! | 0 | 0 | 0 |  |  |  | S | 0 | 0 | 0 | 0 | [6 empty] | #DIV/0!
T
[11 empty] | F | 0 | 0 | 0 | 0
#REF! | #REF! | 0 | 0 | #DIV/0! | 0 | 0 | 0 |  |  |  | S | 0 | 0 | 0 | 0 | [6 empty] | #DIV/0!
T
[11 empty] | F | 0 | 0 | 0 | 0
#REF! | #REF! | 0 | 0 | #DIV/0! | 0 | 0 | 0 |  |  |  | S | 0 | 0 | 0 | 0 | [6 empty] | #DIV/0!
T
[11 empty] | F | 0 | 0 | 0 | 0
#REF! | #REF! | 0 | 0 | #DIV/0! | 0 | 0 | 0 |  |  |  | S | 0 | 0 | 0 | 0 | [6 empty] | #DIV/0!
T
[11 empty] | F | 0 | 0 | 0 | 0
#REF! | #REF! | 0 | 0 | #DIV/0! | 0 | 0 | 0 |  |  |  | S | 0 | 0 | 0 | 0 | [6 empty] | #DIV/0!
T
[11 empty] | F | 0 | 0 | 0 | 0
#REF! | #REF! | 0 | 0 | #DIV/0! | 0 | 0 | 0 |  |  |  | S | 0 | 0 | 0 | 0 | [6 empty] | #DIV/0!
T
[11 empty] | F | 0 | 0 | 0 | 0
#REF! | #REF! | 0 | 0 | #DIV/0! | 0 | 0 | 0 |  |  |  | S | 0 | 0 | 0 | 0 | [6 empty] | #DIV/0!
T
[11 empty] | F | 0 | 0 | 0 | 0
#REF! | #REF! | 0 | 0 | #DIV/0! | 0 | 0 | 0 |  |  |  | S | 0 | 0 | 0 | 0 | [6 empty] | #DIV/0!
T
[11 empty] | F | 0 | 0 | 0 | 0
#REF! | #REF! | 0 | 0 | #DIV/0! | 0 | 0 | 0 |  |  |  | S | 0 | 0 | 0 | 0 | [6 empty] | #DIV/0!
T
[11 empty] | F | 0 | 0 | 0 | 0
#REF! | #REF! | 0 | 0 | #DIV/0! | 0 | 0 | 0 |  |  |  | S | 0 | 0 | 0 | 0 | [6 empty] | #DIV/0!
T
[11 empty] | F | 0 | 0 | 0 | 0
#REF! | #REF! | 0 | 0 | #DIV/0! | 0 | 0 | 0 |  |  |  | S | 0 | 0 | 0 | 0 | [6 empty] | #DIV/0!
T
[11 empty] | F | 0 | 0 | 0 | 0
#REF! | #REF! | 0 | 0 | #DIV/0! | 0 | 0 | 0 |  |  |  | S | 0 | 0 | 0 | 0 | [6 empty] | #DIV/0!
T
[11 empty] | F | 0 | 0 | 0 | 0
#REF! | #REF! | 0 | 0 | #DIV/0! | 0 | 0 | 0 |  |  |  | S | 0 | 0 | 0 | 0 | [6 empty] | #DIV/0!
T
[11 empty] | F | 0 | 0 | 0 | 0
#REF! | #REF! | 0 | 0 | #DIV/0! | 0 | 0 | 0 |  |  |  | S | 0 | 0 | 0 | 0 | [6 empty] | #DIV/0!
T
[11 empty] | F | 0 | 0 | 0 | 0
#REF! | #REF! | 0 | 0 | #DIV/0! | 0 | 0 | 0 |  |  |  | S | 0 | 0 | 0 | 0 | [6 empty] | #DIV/0!
T
[11 empty] | F | 0 | 0 | 0 | 0
#REF! | #REF! | 0 | 0 | #DIV/0! | 0 | 0 | 0 |  |  |  | S | 0 | 0 | 0 | 0 | [6 empty] | #DIV/0!
T
[11 empty] | F | 0 | 0 | 0 | 0
#REF! | #REF! | 0 | 0 | #DIV/0! | 0 | 0 | 0 |  |  |  | S | 0 | 0 | 0 | 0 | [6 empty] | #DIV/0!
T
[11 empty] | F | 0 | 0 | 0 | 0
#REF! | #REF! | 0 | 0 | #DIV/0! | 0 | 0 | 0 |  |  |  | S | 0 | 0 | 0 | 0 | [6 empty] | #DIV/0!
T
[11 empty] | F | 0 | 0 | 0 | 0
#REF! | #REF! | 0 | 0 | #DIV/0! | 0 | 0 | 0 |  |  |  | S | 0 | 0 | 0 | 0 | [6 empty] | #DIV/0!
T
[11 empty] | F | 0 | 0 | 0 | 0
#REF! | #REF! | 0 | 0 | #DIV/0! | 0 | 0 | 0 |  |  |  | S | 0 | 0 | 0 | 0 | [6 empty] | #DIV/0!
T
[11 empty] | F | 0 | 0 | 0 | 0
#REF! | #REF! | 0 | 0 | #DIV/0! | 0 | 0 | 0 |  |  |  | S | 0 | 0 | 0 | 0 | [6 empty] | #DIV/0!
T
[11 empty] | F | 0 | 0 | 0 | 0
#REF! | #REF! | 0 | 0 | #DIV/0! | 0 | 0 | 0 |  |  |  | S | 0 | 0 | 0 | 0 | [6 empty] | #DIV/0!
T
[11 empty] | F | 0 | 0 | 0 | 0
#REF! | #REF! | 0 | 0 | #DIV/0! | 0 | 0 | 0 |  |  |  | S | 0 | 0 | 0 | 0 | [6 empty] | #DIV/0!
T
[11 empty] | F | 0 | 0 | 0 | 0
#REF! | #REF! | 0 | 0 | #DIV/0! | 0 | 0 | 0 |  |  |  | S | 0 | 0 | 0 | 0 | [6 empty] | #DIV/0!
T
[11 empty] | F | 0 | 0 | 0 | 0
#REF! | #REF! | 0 | 0 | #DIV/0! | 0 | 0 | 0 |  |  |  | S | 0 | 0 | 0 | 0 | [6 empty] | #DIV/0!
T
[11 empty] | F | 0 | 0 | 0 | 0
#REF! | #REF! | 0 | 0 | #DIV/0! | 0 | 0 | 0 |  |  |  | S | 0 | 0 | 0 | 0
T
[11 empty] | F | 0 | 0 | 0 | 0
#REF! | #REF! | 0 | 0 | #DIV/0! | 0 | 0 | 0 |  |  |  | S | 0 | 0 | 0 | 0
T
[11 empty] | F | 0 | 0 | 0 | 0
#REF! | #REF! | 0 | 0 | #DIV/0! | 0 | 0 | 0 |  |  |  | S | 0 | 0 | 0 | 0
T
[11 empty] | F | 0 | 0 | 0 | 0
#REF! | #REF! | 0 | 0 | #DIV/0! | 0 | 0 | 0 |  |  |  | S | 0 | 0 | 0 | 0
T
[11 empty] | F | 0 | 0 | 0 | 0
#REF! | #REF! | 0 | 0 | #DIV/0! | 0 | 0 | 0 |  |  |  | S | 0 | 0 | 0 | 0
T
[11 empty] | F | 0 | 0 | 0 | 0
#REF! | #REF! | 0 | 0 | #DIV/0! | 0 | 0 | 0 |  |  |  | S | 0 | 0 | 0 | 0
T
[11 empty] | F | 0 | 0 | 0 | 0
#REF! | #REF! | 0 | 0 | #DIV/0! | 0 | 0 | 0 |  |  |  | S | 0 | 0 | 0 | 0
T
[11 empty] | F | 0 | 0 | 0 | 0
#REF! | #REF! | 0 | 0 | #DIV/0! | 0 | 0 | 0 |  |  |  | S | 0 | 0 | 0 | 0
T
[11 empty] | F | 0 | 0 | 0 | 0
#REF! | #REF! | 0 | 0 | #DIV/0! | 0 | 0 | 0 |  |  |  | S | 0 | 0 | 0 | 0
T
[11 empty] | F | 0 | 0 | 0 | 0
#REF! | #REF! | 0 | 0 | #DIV/0! | 0 | 0 | 0 |  |  |  | S | 0 | 0 | 0 | 0
T
[11 empty] | F | 0 | 0 | 0 | 0
#REF! | #REF! | 0 | 0 | #DIV/0! | 0 | 0 | 0 |  |  |  | S | 0 | 0 | 0 | 0
T
[11 empty] | F | 0 | 0 | 0 | 0
#REF! | #REF! | 0 | 0 | #DIV/0! | 0 | 0 | 0 |  |  |  | S | 0 | 0 | 0 | 0
T
[11 empty] | F | 0 | 0 | 0 | 0
#REF! | #REF! | 0 | 0 | #DIV/0! | 0 | 0 | 0 |  |  |  | S | 0 | 0 | 0 | 0 | [6 empty] | #DIV/0!
T
[11 empty] | F | 0 | 0 | 0 | 0
#REF! | #REF! | 0 | 0 | #DIV/0! | 0 | 0 | 0 |  |  |  | S | 0 | 0 | 0 | 0 | [6 empty] | #DIV/0!
T
[11 empty] | F | 0 | 0 | 0 | 0
#REF! | #REF! | 0 | 0 | #DIV/0! | 0 | 0 | 0 |  |  |  | S | 0 | 0 | 0 | 0 | [6 empty] | #DIV/0!
T
[11 empty] | F | 0 | 0 | 0 | 0
#REF! | #REF! | 0 | 0 | #DIV/0! | 0 | 0 | 0 |  |  |  | S | 0 | 0 | 0 | 0 | [6 empty] | #DIV/0!
T
[11 empty] | F | 0 | 0 | 0 | 0
#REF! | #REF! | 0 | 0 | #DIV/0! | 0 | 0 | 0 |  |  |  | S | 0 | 0 | 0 | 0 | [6 empty] | #DIV/0!
T
[11 empty] | F | 0 | 0 | 0 | 0
#REF! | #REF! | 0 | 0 | #DIV/0! | 0 | 0 | 0 |  |  |  | S | 0 | 0 | 0 | 0 | [6 empty] | #DIV/0!
T
[11 empty] | F | 0 | 0 | 0 | 0
#REF! | #REF! | 0 | 0 | #DIV/0! | 0 | 0 | 0 |  |  |  | S | 0 | 0 | 0 | 0 | [6 empty] | #DIV/0!
T
[11 empty] | F | 0 | 0 | 0 | 0
#REF! | #REF! | 0 | 0 | #DIV/0! | 0 | 0 | 0 |  |  |  | S | 0 | 0 | 0 | 0 | [6 empty] | #DIV/0!
T
[11 empty] | F | 0 | 0 | 0 | 0
#REF! | #REF! | 0 | 0 | #DIV/0! | 0 | 0 | 0 |  |  |  | S | 0 | 0 | 0 | 0 | [6 empty] | #DIV/0!
T
[11 empty] | F | 0 | 0 | 0 | 0
#REF! | #REF! | 0 | 0 | #DIV/0! | 0 | 0 | 0 |  |  |  | S | 0 | 0 | 0 | 0 | [6 empty] | #DIV/0!
T
[11 empty] | F | 0 | 0 | 0 | 0
#REF! | #REF! | 0 | 0 | #DIV/0! | 0 | 0 | 0 |  |  |  | S | 0 | 0 | 0 | 0 | [6 empty] | #DIV/0!
T
[11 empty] | F | 0 | 0 | 0 | 0
#REF! | #REF! | 0 | 0 | #DIV/0! | 0 | 0 | 0 |  |  |  | S | 0 | 0 | 0 | 0 | [6 empty] | #DIV/0!
T
[11 empty] | F | 0 | 0 | 0 | 0
#REF! | #REF! | 0 | 0 | #DIV/0! | 0 | 0 | 0 |  |  |  | S | 0 | 0 | 0 | 0 | [6 empty] | #DIV/0!
T
[11 empty] | F | 0 | 0 | 0 | 0
#REF! | #REF! | 0 | 0 | #DIV/0! | 0 | 0 | 0 |  |  |  | S | 0 | 0 | 0 | 0 | [6 empty] | #DIV/0!
T
[11 empty] | F | 0 | 0 | 0 | 0
#REF! | #REF! | 0 | 0 | #DIV/0! | 0 | 0 | 0 |  |  |  | S | 0 | 0 | 0 | 0 | [6 empty] | #DIV/0!
T
[11 empty] | F | 0 | 0 | 0 | 0
#REF! | #REF! | 0 | 0 | #DIV/0! | 0 | 0 | 0 |  |  |  | S | 0 | 0 | 0 | 0 | [6 empty] | #DIV/0!
T
[11 empty] | F | 0 | 0 | 0 | 0
#REF! | #REF! | 0 | 0 | #DIV/0! | 0 | 0 | 0 |  |  |  | S | 0 | 0 | 0 | 0 | [6 empty] | #DIV/0!
T
[11 empty] | F | 0 | 0 | 0 | 0
#REF! | #REF! | 0 | 0 | #DIV/0! | 0 | 0 | 0 |  |  |  | S | 0 | 0 | 0 | 0 | [6 empty] | #DIV/0!
T
[11 empty] | F | 0 | 0 | 0 | 0
#REF! | #REF! | 0 | 0 | #DIV/0! | 0 | 0 | 0 |  |  |  | S | 0 | 0 | 0 | 0 | [6 empty] | #DIV/0!
T
[11 empty] | F | 0 | 0 | 0 | 0
#REF! | #REF! | 0 | 0 | #DIV/0! | 0 | 0 | 0 |  |  |  | S | 0 | 0 | 0 | 0 | [6 empty] | #DIV/0!
T
[11 empty] | F | 0 | 0 | 0 | 0
#REF! | #REF! | 0 | 0 | #DIV/0! | 0 | 0 | 0 |  |  |  | S | 0 | 0 | 0 | 0 | [6 empty] | #DIV/0!
T
[11 empty] | F | 0 | 0 | 0 | 0
#REF! | #REF! | 0 | 0 | #DIV/0! | 0 | 0 | 0 |  |  |  | S | 0 | 0 | 0 | 0 | [6 empty] | #DIV/0!
T
[11 empty] | F | 0 | 0 | 0 | 0
#REF! | #REF! | 0 | 0 | #DIV/0! | 0 | 0 | 0 |  |  |  | S | 0 | 0 | 0 | 0 | [6 empty] | #DIV/0!
T
[11 empty] | F | 0 | 0 | 0 | 0
#REF! | #REF! | 0 | 0 | #DIV/0! | 0 | 0 | 0 |  |  |  | S | 0 | 0 | 0 | 0 | [6 empty] | #DIV/0!
T
[11 empty] | F | 0 | 0 | 0 | 0
#REF! | #REF! | 0 | 0 | #DIV/0! | 0 | 0 | 0 |  |  |  | S | 0 | 0 | 0 | 0
T
[11 empty] | F | 0 | 0 | 0 | 0
#REF! | #REF! | 0 | 0 | #DIV/0! | 0 | 0 | 0 |  |  |  | S | 0 | 0 | 0 | 0
T
[11 empty] | F | 0 | 0 | 0 | 0
#REF! | #REF! | 0 | 0 | #DIV/0! | 0 | 0 | 0 |  |  |  | S | 0 | 0 | 0 | 0
T
[11 empty] | F | 0 | 0 | 0 | 0
#REF! | #REF! | 0 | 0 | #DIV/0! | 0 | 0 | 0 |  |  |  | S | 0 | 0 | 0 | 0
T
[11 empty] | F | 0 | 0 | 0 | 0
#REF! | #REF! | 0 | 0 | #DIV/0! | 0 | 0 | 0 |  |  |  | S | 0 | 0 | 0 | 0
T
[11 empty] | F | 0 | 0 | 0 | 0
#REF! | #REF! | 0 | 0 | #DIV/0! | 0 | 0 | 0 |  |  |  | S | 0 | 0 | 0 | 0
T
[11 empty] | F | 0 | 0 | 0 | 0
#REF! | #REF! | 0 | 0 | #DIV/0! | 0 | 0 | 0 |  |  |  | S | 0 | 0 | 0 | 0
T
[11 empty] | F | 0 | 0 | 0 | 0
#REF! | #REF! | 0 | 0 | #DIV/0! | 0 | 0 | 0 |  |  |  | S | 0 | 0 | 0 | 0
T
[11 empty] | F | 0 | 0 | 0 | 0
#REF! | #REF! | 0 | 0 | #DIV/0! | 0 | 0 | 0 |  |  |  | S | 0 | 0 | 0 | 0
T
[11 empty] | F | 0 | 0 | 0 | 0
#REF! | #REF! | 0 | 0 | #DIV/0! | 0 | 0 | 0 |  |  |  | S | 0 | 0 | 0 | 0
T
[11 empty] | F | 0 | 0 | 0 | 0
#REF! | #REF! | 0 | 0 | #DIV/0! | 0 | 0 | 0 |  |  |  | S | 0 | 0 | 0 | 0
T
[11 empty] | F | 0 | 0 | 0 | 0
#REF! | #REF! | 0 | 0 | #DIV/0! | 0 | 0 | 0 |  |  |  | S | 0 | 0 | 0 | 0
T
[11 empty] | F | 0 | 0 | 0 | 0
#REF! | #REF! | 0 | 0 | #DIV/0! | 0 | 0 | 0 |  |  |  | S | 0 | 0 | 0 | 0
T
[11 empty] | F | 0 | 0 | 0 | 0
#REF! | #REF! | 0 | 0 | #DIV/0! | 0 | 0 | 0 |  |  |  | S | 0 | 0 | 0 | 0
T
[11 empty] | F | 0 | 0 | 0 | 0
#REF! | #REF! | 0 | 0 | #DIV/0! | 0 | 0 | 0 |  |  |  | S | 0 | 0 | 0 | 0
T
[11 empty] | F | 0 | 0 | 0 | 0
#REF! | #REF! | 0 | 0 | #DIV/0! | 0 | 0 | 0 |  |  |  | S | 0 | 0 | 0 | 0
T
[11 empty] | F | 0 | 0 | 0 | 0
#REF! | #REF! | 0 | 0 | #DIV/0! | 0 | 0 | 0 |  |  |  | S | 0 | 0 | 0 | 0
T
[11 empty] | F | 0 | 0 | 0 | 0
#REF! | #REF! | 0 | 0 | #DIV/0! | 0 | 0 | 0 |  |  |  | S | 0 | 0 | 0 | 0
T
[11 empty] | F | 0 | 0 | 0 | 0
#REF! | #REF! | 0 | 0 | #DIV/0! | 0 | 0 | 0 |  |  |  | S | 0 | 0 | 0 | 0
T
[11 empty] | F | 0 | 0 | 0 | 0
#REF! | #REF! | 0 | 0 | #DIV/0! | 0 | 0 | 0 |  |  |  | S | 0 | 0 | 0 | 0
T
[11 empty] | F | 0 | 0 | 0 | 0
#REF! | #REF! | 0 | 0 | #DIV/0! | 0 | 0 | 0 |  |  |  | S | 0 | 0 | 0 | 0
T
[11 empty] | F | 0 | 0 | 0 | 0
#REF! | #REF! | 0 | 0 | #DIV/0! | 0 | 0 | 0 |  |  |  | S | 0 | 0 | 0 | 0
T
[11 empty] | F | 0 | 0 | 0 | 0
#REF! | #REF! | 0 | 0 | #DIV/0! | 0 | 0 | 0 |  |  |  | S | 0 | 0 | 0 | 0
T
[11 empty] | F | 0 | 0 | 0 | 0
#REF! | #REF! | 0 | 0 | #DIV/0! | 0 | 0 | 0 |  |  |  | S | 0 | 0 | 0 | 0
T
[11 empty] | F | 0 | 0 | 0 | 0
#REF! | #REF! | 0 | 0 | #DIV/0! | 0 | 0 | 0 |  |  |  | S | 0 | 0 | 0 | 0
T
[11 empty] | F | 0 | 0 | 0 | 0
#REF! | #REF! | 0 | 0 | #DIV/0! | 0 | 0 | 0 |  |  |  | S | 0 | 0 | 0 | 0
T
[11 empty] | F | 0 | 0 | 0 | 0
#REF! | #REF! | 0 | 0 | #DIV/0! | 0 | 0 | 0 |  |  |  | S | 0 | 0 | 0 | 0
T
[11 empty] | F | 0 | 0 | 0 | 0
#REF! | #REF! | 0 | 0 | #DIV/0! | 0 | 0 | 0 |  |  |  | S | 0 | 0 | 0 | 0
T
[11 empty] | F | 0 | 0 | 0 | 0
#REF! | #REF! | 0 | 0 | #DIV/0! | 0 | 0 | 0 |  |  |  | S | 0 | 0 | 0 | 0
T
[11 empty] | F | 0 | 0 | 0 | 0
#REF! | #REF! | 0 | 0 | #DIV/0! | 0 | 0 | 0 |  |  |  | S | 0 | 0 | 0 | 0
T
[11 empty] | F | 0 | 0 | 0 | 0
#REF! | #REF! | 0 | 0 | #DIV/0! | 0 | 0 | 0 |  |  |  | S | 0 | 0 | 0 | 0
T
[11 empty] | F | 0 | 0 | 0 | 0
#REF! | #REF! | 0 | 0 | #DIV/0! | 0 | 0 | 0 |  |  |  | S | 0 | 0 | 0 | 0
T
[11 empty] | F | 0 | 0 | 0 | 0
#REF! | #REF! | 0 | 0 | #DIV/0! | 0 | 0 | 0 |  |  |  | S | 0 | 0 | 0 | 0
T
[11 empty] | F | 0 | 0 | 0 | 0
#REF! | #REF! | 0 | 0 | #DIV/0! | 0 | 0 | 0 |  |  |  | S | 0 | 0 | 0 | 0
T
[11 empty] | F | 0 | 0 | 0 | 0
#REF! | #REF! | 0 | 0 | #DIV/0! | 0 | 0 | 0 |  |  |  | S | 0 | 0 | 0 | 0
T
[11 empty] | F | 0 | 0 | 0 | 0
#REF! | #REF! | 0 | 0 | #DIV/0! | 0 | 0 | 0 |  |  |  | S | 0 | 0 | 0 | 0
T
[11 empty] | F | 0 | 0 | 0 | 0
#REF! | #REF! | 0 | 0 | #DIV/0! | 0 | 0 | 0 |  |  |  | S | 0 | 0 | 0 | 0
T
[11 empty] | F | 0 | 0 | 0 | 0
#REF! | #REF! | 0 | 0 | #DIV/0! | 0 | 0 | 0 |  |  |  | S | 0 | 0 | 0 | 0
T
[11 empty] | F | 0 | 0 | 0 | 0
#REF! | #REF! | 0 | 0 | #DIV/0! | 0 | 0 | 0 |  |  |  | S | 0 | 0 | 0 | 0
T
[11 empty] | F | 0 | 0 | 0 | 0
#REF! | #REF! | 0 | 0 | #DIV/0! | 0 | 0 | 0 |  |  |  | S | 0 | 0 | 0 | 0
T
[11 empty] | F | 0 | 0 | 0 | 0
#REF! | #REF! | 0 | 0 | #DIV/0! | 0 | 0 | 0 |  |  |  | S | 0 | 0 | 0 | 0
T
[11 empty] | F | 0 | 0 | 0 | 0
#REF! | #REF! | 0 | 0 | #DIV/0! | 0 | 0 | 0 |  |  |  | S | 0 | 0 | 0 | 0
T
[11 empty] | F | 0 | 0 | 0 | 0
#REF! | #REF! | 0 | 0 | #DIV/0! | 0 | 0 | 0 |  |  |  | S | 0 | 0 | 0 | 0
T
[11 empty] | F | 0 | 0 | 0 | 0
#REF! | #REF! | 0 | 0 | #DIV/0! | 0 | 0 | 0 |  |  |  | S | 0 | 0 | 0 | 0
T
[11 empty] | F | 0 | 0 | 0 | 0
#REF! | #REF! | 0 | 0 | #DIV/0! | 0 | 0 | 0 |  |  |  | S | 0 | 0 | 0 | 0
T
[11 empty] | F | 0 | 0 | 0 | 0
#REF! | #REF! | 0 | 0 | #DIV/0! | 0 | 0 | 0 |  |  |  | S | 0 | 0 | 0 | 0
T
[11 empty] | F | 0 | 0 | 0 | 0
#REF! | #REF! | 0 | 0 | #DIV/0! | 0 | 0 | 0 |  |  |  | S | 0 | 0 | 0 | 0
T
[11 empty] | F | 0 | 0 | 0 | 0
#REF! | #REF! | 0 | 0 | #DIV/0! | 0 | 0 | 0 |  |  |  | S | 0 | 0 | 0 | 0
T
[11 empty] | F | 0 | 0 | 0 | 0
#REF! | #REF! | 0 | 0 | #DIV/0! | 0 | 0 | 0 |  |  |  | S | 0 | 0 | 0 | 0
T
[11 empty] | F | 0 | 0 | 0 | 0
#REF! | #REF! | 0 | 0 | #DIV/0! | 0 | 0 | 0 |  |  |  | S | 0 | 0 | 0 | 0
T
[11 empty] | F | 0 | 0 | 0 | 0
#REF! | #REF! | 0 | 0 | #DIV/0! | 0 | 0 | 0 |  |  |  | S | 0 | 0 | 0 | 0
T
[11 empty] | F | 0 | 0 | 0 | 0
#REF! | #REF! | 0 | 0 | #DIV/0! | 0 | 0 | 0 |  |  |  | S | 0 | 0 | 0 | 0
T
[11 empty] | F | 0 | 0 | 0 | 0
#REF! | #REF! | 0 | 0 | #DIV/0! | 0 | 0 | 0 |  |  |  | S | 0 | 0 | 0 | 0
T
[11 empty] | F | 0 | 0 | 0 | 0
#REF! | #REF! | 0 | 0 | #DIV/0! | 0 | 0 | 0 |  |  |  | S | 0 | 0 | 0 | 0
T
[11 empty] | F | 0 | 0 | 0 | 0
#REF! | #REF! | 0 | 0 | #DIV/0! | 0 | 0 | 0 |  |  |  | S | 0 | 0 | 0 | 0
T
[11 empty] | F | 0 | 0 | 0 | 0
#REF! | #REF! | 0 | 0 | #DIV/0! | 0 | 0 | 0 |  |  |  | S | 0 | 0 | 0 | 0
T
[11 empty] | F | 0 | 0 | 0 | 0
#REF! | #REF! | 0 | 0 | #DIV/0! | 0 | 0 | 0 |  |  |  | S | 0 | 0 | 0 | 0
T
[11 empty] | F | 0 | 0 | 0 | 0
#REF! | #REF! | 0 | 0 | #DIV/0! | 0 | 0 | 0 |  |  |  | S | 0 | 0 | 0 | 0
T
[11 empty] | F | 0 | 0 | 0 | 0
#REF! | #REF! | 0 | 0 | #DIV/0! | 0 | 0 | 0 |  |  |  | S | 0 | 0 | 0 | 0
T
[11 empty] | F | 0 | 0 | 0 | 0
#REF! | #REF! | 0 | 0 | #DIV/0! | 0 | 0 | 0 |  |  |  | S | 0 | 0 | 0 | 0
T
[11 empty] | F | 0 | 0 | 0 | 0
#REF! | #REF! | 0 | 0 | #DIV/0! | 0 | 0 | 0 |  |  |  | S | 0 | 0 | 0 | 0
T
[11 empty] | F | 0 | 0 | 0 | 0
#REF! | #REF! | 0 | 0 | #DIV/0! | 0 | 0 | 0 |  |  |  | S | 0 | 0 | 0 | 0
T
[11 empty] | F | 0 | 0 | 0 | 0
#REF! | #REF! | 0 | 0 | #DIV/0! | 0 | 0 | 0 |  |  |  | S | 0 | 0 | 0 | 0
T
[11 empty] | F | 0 | 0 | 0 | 0
#REF! | #REF! | 0 | 0 | #DIV/0! | 0 | 0 | 0 |  |  |  | S | 0 | 0 | 0 | 0
T
[11 empty] | F | 0 | 0 | 0 | 0
#REF! | #REF! | 0 | 0 | #DIV/0! | 0 | 0 | 0 |  |  |  | S | 0 | 0 | 0 | 0
T
[11 empty] | F | 0 | 0 | 0 | 0
#REF! | #REF! | 0 | 0 | #DIV/0! | 0 | 0 | 0 |  |  |  | S | 0 | 0 | 0 | 0
T
[11 empty] | F | 0 | 0 | 0 | 0
#REF! | #REF! | 0 | 0 | #DIV/0! | 0 | 0 | 0 |  |  |  | S | 0 | 0 | 0 | 0
T
[11 empty] | F | 0 | 0 | 0 | 0
#REF! | #REF! | 0 | 0 | #DIV/0! | 0 | 0 | 0 |  |  |  | S | 0 | 0 | 0 | 0
T
[11 empty] | F | 0 | 0 | 0 | 0
#REF! | #REF! | 0 | 0 | #DIV/0! | 0 | 0 | 0 |  |  |  | S | 0 | 0 | 0 | 0
T
[11 empty] | F | 0 | 0 | 0 | 0
#REF! | #REF! | 0 | 0 | #DIV/0! | 0 | 0 | 0 |  |  |  | S | 0 | 0 | 0 | 0
T
[11 empty] | F | 0 | 0 | 0 | 0
#REF! | #REF! | 0 | 0 | #DIV/0! | 0 | 0 | 0 |  |  |  | S | 0 | 0 | 0 | 0
T
[11 empty] | F | 0 | 0 | 0 | 0
#REF! | #REF! | 0 | 0 | #DIV/0! | 0 | 0 | 0 |  |  |  | S | 0 | 0 | 0 | 0
T
[11 empty] | F | 0 | 0 | 0 | 0
#REF! | #REF! | 0 | 0 | #DIV/0! | 0 | 0 | 0 |  |  |  | S | 0 | 0 | 0 | 0
T
[11 empty] | F | 0 | 0 | 0 | 0
#REF! | #REF! | 0 | 0 | #DIV/0! | 0 | 0 | 0 |  |  |  | S | 0 | 0 | 0 | 0
T
[11 empty] | F | 0 | 0 | 0 | 0
#REF! | #REF! | 0 | 0 | #DIV/0! | 0 | 0 | 0 |  |  |  | S | 0 | 0 | 0 | 0
T
[11 empty] | F | 0 | 0 | 0 | 0
#REF! | #REF! | 0 | 0 | #DIV/0! | 0 | 0 | 0 |  |  |  | S | 0 | 0 | 0 | 0
T
[11 empty] | F | 0 | 0 | 0 | 0
#REF! | #REF! | 0 | 0 | #DIV/0! | 0 | 0 | 0 |  |  |  | S | 0 | 0 | 0 | 0
T
[11 empty] | F | 0 | 0 | 0 | 0
#REF! | #REF! | 0 | 0 | #DIV/0! | 0 | 0 | 0 |  |  |  | S | 0 | 0 | 0 | 0
T
[11 empty] | F | 0 | 0 | 0 | 0
#REF! | #REF! | 0 | 0 | #DIV/0! | 0 | 0 | 0 |  |  |  | S | 0 | 0 | 0 | 0
T
[11 empty] | F | 0 | 0 | 0 | 0
#REF! | #REF! | 0 | 0 | #DIV/0! | 0 | 0 | 0 |  |  |  | S | 0 | 0 | 0 | 0
T
[11 empty] | F | 0 | 0 | 0 | 0
#REF! | #REF! | 0 | 0 | #DIV/0! | 0 | 0 | 0 |  |  |  | S | 0 | 0 | 0 | 0
T
[11 empty] | F | 0 | 0 | 0 | 0
#REF! | #REF! | 0 | 0 | #DIV/0! | 0 | 0 | 0 |  |  |  | S | 0 | 0 | 0 | 0
T
[11 empty] | F | 0 | 0 | 0 | 0
#REF! | #REF! | 0 | 0 | #DIV/0! | 0 | 0 | 0 |  |  |  | S | 0 | 0 | 0 | 0
T
[11 empty] | F | 0 | 0 | 0 | 0
#REF! | #REF! | 0 | 0 | #DIV/0! | 0 | 0 | 0 |  |  |  | S | 0 | 0 | 0 | 0
T
[11 empty] | F | 0 | 0 | 0 | 0
#REF! | #REF! | 0 | 0 | #DIV/0! | 0 | 0 | 0 |  |  |  | S | 0 | 0 | 0 | 0
T
[11 empty] | F | 0 | 0 | 0 | 0
#REF! | #REF! | 0 | 0 | #DIV/0! | 0 | 0 | 0 |  |  |  | S | 0 | 0 | 0 | 0
T
[11 empty] | F | 0 | 0 | 0 | 0
#REF! | #REF! | 0 | 0 | #DIV/0! | 0 | 0 | 0 |  |  |  | S | 0 | 0 | 0 | 0
T
[11 empty] | F | 0 | 0 | 0 | 0
#REF! | #REF! | 0 | 0 | #DIV/0! | 0 | 0 | 0 |  |  |  | S | 0 | 0 | 0 | 0
T
[11 empty] | F | 0 | 0 | 0 | 0
#REF! | #REF! | 0 | 0 | #DIV/0! | 0 | 0 | 0 |  |  |  | S | 0 | 0 | 0 | 0
T
[11 empty] | F | 0 | 0 | 0 | 0
#REF! | #REF! | 0 | 0 | #DIV/0! | 0 | 0 | 0 |  |  |  | S | 0 | 0 | 0 | 0
T
[11 empty] | F | 0 | 0 | 0 | 0
#REF! | #REF! | 0 | 0 | #DIV/0! | 0 | 0 | 0 |  |  |  | S | 0 | 0 | 0 | 0
T
[11 empty] | F | 0 | 0 | 0 | 0
#REF! | #REF! | 0 | 0 | #DIV/0! | 0 | 0 | 0 |  |  |  | S | 0 | 0 | 0 | 0
T
[11 empty] | F | 0 | 0 | 0 | 0
#REF! | #REF! | 0 | 0 | #DIV/0! | 0 | 0 | 0 |  |  |  | S | 0 | 0 | 0 | 0
T
[11 empty] | F | 0 | 0 | 0 | 0
#REF! | #REF! | 0 | 0 | #DIV/0! | 0 | 0 | 0 |  |  |  | S | 0 | 0 | 0 | 0
T
[11 empty] | F | 0 | 0 | 0 | 0
#REF! | #REF! | 0 | 0 | #DIV/0! | 0 | 0 | 0 |  |  |  | S | 0 | 0 | 0 | 0
T
[11 empty] | F | 0 | 0 | 0 | 0
#REF! | #REF! | 0 | 0 | #DIV/0! | 0 | 0 | 0 |  |  |  | S | 0 | 0 | 0 | 0
T
[11 empty] | F | 0 | 0 | 0 | 0
#REF! | #REF! | 0 | 0 | #DIV/0! | 0 | 0 | 0 |  |  |  | S | 0 | 0 | 0 | 0
T
[11 empty] | F | 0 | 0 | 0 | 0
#REF! | #REF! | 0 | 0 | #DIV/0! | 0 | 0 | 0 |  |  |  | S | 0 | 0 | 0 | 0
T
[11 empty] | F | 0 | 0 | 0 | 0
#REF! | #REF! | 0 | 0 | #DIV/0! | 0 | 0 | 0 |  |  |  | S | 0 | 0 | 0 | 0
T
[11 empty] | F | 0 | 0 | 0 | 0
#REF! | #REF! | 0 | 0 | #DIV/0! | 0 | 0 | 0 |  |  |  | S | 0 | 0 | 0 | 0
T
[11 empty] | F | 0 | 0 | 0 | 0
#REF! | #REF! | 0 | 0 | #DIV/0! | 0 | 0 | 0 |  |  |  | S | 0 | 0 | 0 | 0
T
F
#REF! | #REF! | #DIV/0! | #DIV/0! | #DIV/0! | 0 | 0 | 0 |  |  |  | S
T
F
#REF! | #REF! | #DIV/0! | #DIV/0! | #DIV/0! | 0 | 0 | 0 |  |  |  | S
T
F
#REF! | #REF! | #DIV/0! | #DIV/0! | #DIV/0! | 0 | 0 | 0 |  |  |  | S
T
F
#REF! | #REF! | #DIV/0! | #DIV/0! | #DIV/0! | 0 | 0 | 0 |  |  |  | S
T
F
#REF! | #REF! | #DIV/0! | #DIV/0! | #DIV/0! | 0 | 0 | 0 |  |  |  | S
T
F
#REF! | #REF! | #DIV/0! | #DIV/0! | #DIV/0! | 0 | 0 | 0 |  |  |  | S
T
F
#REF! | #REF! | #DIV/0! | #DIV/0! | #DIV/0! | 0 | 0 | 0 |  |  |  | S
T
F
#REF! | #REF! | #DIV/0! | #DIV/0! | #DIV/0! | 0 | 0 | 0 |  |  |  | S
T
F
#REF! | #REF! | #DIV/0! | #DIV/0! | #DIV/0! | 0 | 0 | 0 |  |  |  | S
T
F
#REF! | #REF! | #DIV/0! | #DIV/0! | #DIV/0! | 0 | 0 | 0 |  |  |  | S
T
F
#REF! | #REF! | #DIV/0! | #DIV/0! | #DIV/0! | 0 | 0 | 0 |  |  |  | S
T
F
#REF! | #REF! | #DIV/0! | #DIV/0! | #DIV/0! | 0 | 0 | 0 |  |  |  | S
T
F
#REF! | #REF! | #DIV/0! | #DIV/0! | #DIV/0! | 0 | 0 | 0 |  |  |  | S
T
F
#REF! | #REF! | #DIV/0! | #DIV/0! | #DIV/0! | 0 | 0 | 0 |  |  |  | S
T
F
#REF! | #REF! | #DIV/0! | #DIV/0! | #DIV/0! | 0 | 0 | 0 |  |  |  | S
T
F
#REF! | #REF! | #DIV/0! | #DIV/0! | #DIV/0! | 0 | 0 | 0 |  |  |  | S
T
F
#REF! | #REF! | #DIV/0! | #DIV/0! | #DIV/0! | 0 | 0 | 0 |  |  |  | S
T
F
#REF! | #REF! | #DIV/0! | #DIV/0! | #DIV/0! | 0 | 0 | 0 |  |  |  | S
T
F
#REF! | #REF! | #DIV/0! | #DIV/0! | #DIV/0! | 0 | 0 | 0 |  |  |  | S
T
F
#REF! | #REF! | #DIV/0! | #DIV/0! | #DIV/0! | 0 | 0 | 0 |  |  |  | S
T
F
#REF! | #REF! | #DIV/0! | #DIV/0! | #DIV/0! | 0 | 0 | 0 |  |  |  | S
T
F
#REF! | #REF! | #DIV/0! | #DIV/0! | #DIV/0! | 0 | 0 | 0 |  |  |  | S
T
F
#REF! | #REF! | #DIV/0! | #DIV/0! | #DIV/0! | 0 | 0 | 0 |  |  |  | S
T
F
#REF! | #REF! | #DIV/0! | #DIV/0! | #DIV/0! | 0 | 0 | 0 |  |  |  | S
T
F
#REF! | #REF! | #DIV/0! | #DIV/0! | #DIV/0! | 0 | 0 | 0 |  |  |  | S
T
F
#REF! | #REF! | #DIV/0! | #DIV/0! | #DIV/0! | 0 | 0 | 0 |  |  |  | S
T
F
#REF! | #REF! | #DIV/0! | #DIV/0! | #DIV/0! | 0 | 0 | 0 |  |  |  | S
T
F
#REF! | #REF! | #DIV/0! | #DIV/0! | #DIV/0! | 0 | 0 | 0 |  |  |  | S
T
F
#REF! | #REF! | #DIV/0! | #DIV/0! | #DIV/0! | 0 | 0 | 0 |  |  |  | S
T
F
#REF! | #REF! | #DIV/0! | #DIV/0! | #DIV/0! | 0 | 0 | 0 |  |  |  | S
T
F
#REF! | #REF! | #DIV/0! | #DIV/0! | #DIV/0! | 0 | 0 | 0 |  |  |  | S
T