## IPH-TL2
|  |  |  | Cliente: IPH | [10 empty] | no tocar | en blanco cargar
Gerencia Tecnica |  |  |  | Laboratorio Metalográfico | [7 empty] | NI LAB MET 01
FECHA DE LAMINACIÓN | N° ESTUDIO | CÓDIGO MATERIAL | O.F. | PASTILLA N° | ROLLO N° | GRADO | COLADA | DIÁM (mm) | DECARB. TOTAL | DECARB.VALOR MÁX. | PROF. DEF. Máx. (mm) | SEGREG | %PG (prom) | Observaciones
2020-05-26 | 11891-20 | 137114 | 14526515 | 3225 | 2220046115 | 1060E1B IPH | 49065 | 5.5 | 0.055 | 0.08 | 0.08 | 1 | 6.5
2020-05-26 | 11891-20 | 137114 | 14526515 | 3225 | 2220046116 | 1060E1B IPH | 49065 | 5.5 | 0.0675 | 0.1 | 0.06 | 2 | 6.5
2020-05-26 | 11891-20 | 137114 | 14526515 | 3225 | 2220046117 | 1060E1B IPH | 49065 | 5.5 | 0.055 | 0.08 |  | 1 | 6.5
2020-05-26 | 11891-20 | 137114 | 14526515 | 3225 | 2220046118 | 1060E1B IPH | 49065 | 5.5 | 0.0675 | 0.1 | 0.1 | 2 | 6.5
2020-05-26 | 11891-20 | 137114 | 14526515 | 3225 | 2220046119 | 1060E1B IPH | 49065 | 5.5 | 0.05 | 0.08 |  | 1 | 6.5
2020-05-26 | 11891-20 | 137114 | 14526515 | 3225 | 2220046120 | 1060E1B IPH | 49065 | 5.5 | 0.07 | 0.1 | 0.08 | 2 | 6.5
2020-06-05 | 11929-20 | 137114 | 14534714 | 3302 | 2220051191 | 1060E1B IPH | 71671 | 5.5 | 0.0525 | 0.08 |  | 1 | 6.5
2020-06-05 | 11929-20 | 137114 | 14534714 | 3302 | 2220051192 | 1060E1B IPH | 71671 | 5.5 | 0.075 | 0.1 |  | 1 | 6.5
2020-06-05 | 11929-20 | 137114 | 14534714 | 3302 | 2220051193 | 1060E1B IPH | 71671 | 5.5 | 0.065 | 0.1 | 0.04 | 1 | 6.5
2020-06-05 | 11929-20 | 137114 | 14534714 | 3302 | 2220051194 | 1060E1B IPH | 71671 | 5.5 | 0.05 | 0.08 |  | 1 | 6.5
2020-06-05 | 11929-20 | 137114 | 14534714 | 3302 | 2220051195 | 1060E1B IPH | 71671 | 5.5 | 0.055 | 0.09 | 0.14 | 1 | 6.5
2020-06-05 | 11929-20 | 137114 | 14534714 | 3302 | 2220051196 | 1060E1B IPH | 71671 | 5.5 | 0.0475 | 0.07 |  | 2 | 6.5
2020-06-05 | 11929-20 | 137114 | 14534714 | 3302 | 2220051200 | 1060E1B IPH | 71672 | 5.5 | 0.055 | 0.08 | 0.1 | 1 | 6.5
2020-06-05 | 11929-20 | 137114 | 14534714 | 3302 | 2220051201 | 1060E1B IPH | 71672 | 5.5 | 0.055 | 0.09 | 0.06 | 2 | 6.5
2020-06-05 | 11929-20 | 137114 | 14534714 | 3302 | 2220051202 | 1060E1B IPH | 71672 | 5.5 | 0.0575 | 0.08 |  | 1 | 6.5
2020-06-05 | 11929-20 | 137114 | 14534714 | 3302 | 2220051203 | 1060E1B IPH | 71672 | 5.5 | 0.0475 | 0.07 | 0.1 | 1 | 6.5
2020-06-05 | 11929-20 | 137114 | 14534714 | 3302 | 2220051204 | 1060E1B IPH | 71672 | 5.5 | 0.045 | 0.07 |  | 1 | 6.5
2020-06-05 | 11929-20 | 137114 | 14534714 | 3302 | 2220051205 | 1060E1B IPH | 71672 | 5.5 | 0.0525 | 0.08 | 0.1 | 2 | 6.5
cargar | cargar | cargar | cargar | cargar | cargar | cargar | cargar | cargar | #DIV/0! | 0 | cargar | cargar | 6.5
cargar | cargar | cargar | cargar | cargar | cargar | cargar | cargar | cargar | #DIV/0! | 0 | cargar | cargar | 6.5
cargar | cargar | cargar | cargar | cargar | cargar | cargar | cargar | cargar | #DIV/0! | 0 | cargar | cargar | 6.5
cargar | cargar | cargar | cargar | cargar | cargar | cargar | cargar | cargar | #DIV/0! | 0 | cargar | cargar | 6.5
cargar | cargar | cargar | cargar | cargar | cargar | cargar | cargar | cargar | #DIV/0! | 0 | cargar | cargar | 6.5
cargar | cargar | cargar | cargar | cargar | cargar | cargar | cargar | cargar | #DIV/0! | 0 | cargar | cargar | 6.5
cargar | cargar | cargar | cargar | cargar | cargar | cargar | cargar | cargar | #DIV/0! | 0 | cargar | cargar | 6.5
cargar | cargar | cargar | cargar | cargar | cargar | cargar | cargar | cargar | #DIV/0! | 0 | cargar | cargar | 6.5
cargar | cargar | cargar | cargar | cargar | cargar | cargar | cargar | cargar | #DIV/0! | 0 | cargar | cargar | 6.5
cargar | cargar | cargar | cargar | cargar | cargar | cargar | cargar | cargar | #DIV/0! | 0 | cargar | cargar | 6.5
cargar | cargar | cargar | cargar | cargar | cargar | cargar | cargar | cargar | #DIV/0! | 0 | cargar | cargar | 6.5
cargar | cargar | cargar | cargar | cargar | cargar | cargar | cargar | cargar | #DIV/0! | 0 | cargar | cargar | 6.5
cargar | cargar | cargar | cargar | cargar | cargar | cargar | cargar | cargar | #DIV/0! | 0 | cargar | cargar | 6.5
cargar | cargar | cargar | cargar | cargar | cargar | cargar | cargar | cargar | #DIV/0! | 0 | cargar | cargar | 6.5
cargar | cargar | cargar | cargar | cargar | cargar | cargar | cargar | cargar | #DIV/0! | 0 | cargar | cargar | 6.5
cargar | cargar | cargar | cargar | cargar | cargar | cargar | cargar | cargar | #DIV/0! | 0 | cargar | cargar | 6.5
cargar | cargar | cargar | cargar | cargar | cargar | cargar | cargar | cargar | #DIV/0! | 0 | cargar | cargar | 6.5
cargar | cargar | cargar | cargar | cargar | cargar | cargar | cargar | cargar | #DIV/0! | 0 | cargar | cargar | 6.5
cargar | cargar | cargar | cargar | cargar | cargar | cargar | cargar | cargar | #DIV/0! | 0 | cargar | cargar | 6.5
cargar | cargar | cargar | cargar | cargar | cargar | cargar | cargar | cargar | #DIV/0! | 0 | cargar | cargar | 6.5
cargar | cargar | cargar | cargar | cargar | cargar | cargar | cargar | cargar | #DIV/0! | 0 | cargar | cargar | 6.5
cargar | cargar | cargar | cargar | cargar | cargar | cargar | cargar | cargar | #DIV/0! | 0 | cargar | cargar | 6.5
cargar | cargar | cargar | cargar | cargar | cargar | cargar | cargar | cargar | #DIV/0! | 0 | cargar | cargar | 6.5
cargar | cargar | cargar | cargar | cargar | cargar | cargar | cargar | cargar | #DIV/0! | 0 | cargar | cargar | 6.5
cargar | cargar | cargar | cargar | cargar | cargar | cargar | cargar | cargar | #DIV/0! | 0 | cargar | cargar | 6.5
cargar | cargar | cargar | cargar | cargar | cargar | cargar | cargar | cargar | #DIV/0! | 0 | cargar | cargar | 6.5
cargar | cargar | cargar | cargar | cargar | cargar | cargar | cargar | cargar | #DIV/0! | 0 | cargar | cargar | 6.5
cargar | cargar | cargar | cargar | cargar | cargar | cargar | cargar | cargar | #DIV/0! | 0 | cargar | cargar | 6.5
cargar | cargar | cargar | cargar | cargar | cargar | cargar | cargar | cargar | #DIV/0! | 0 | cargar | cargar | 6.5
cargar | cargar | cargar | cargar | cargar | cargar | cargar | cargar | cargar | #DIV/0! | 0 | cargar | cargar | 6.5
cargar | cargar | cargar | cargar | cargar | cargar | cargar | cargar | cargar | #DIV/0! | 0 | cargar | cargar | 6.5
cargar | cargar | cargar | cargar | cargar | cargar | cargar | cargar | cargar | #DIV/0! | 0 | cargar | cargar | 6.5
cargar | cargar | cargar | cargar | cargar | cargar | cargar | cargar | cargar | #DIV/0! | 0 | cargar | cargar | 6.5
cargar | cargar | cargar | cargar | cargar | cargar | cargar | cargar | cargar | #DIV/0! | 0 | cargar | cargar | 6.5
cargar | cargar | cargar | cargar | cargar | cargar | cargar | cargar | cargar | #DIV/0! | 0 | cargar | cargar | 6.5
cargar | cargar | cargar | cargar | cargar | cargar | cargar | cargar | cargar | #DIV/0! | 0 | cargar | cargar | 6.5
cargar | cargar | cargar | cargar | cargar | cargar | cargar | cargar | cargar | #DIV/0! | 0 | cargar | cargar | 6.5
cargar | cargar | cargar | cargar | cargar | cargar | cargar | cargar | cargar | #DIV/0! | 0 | cargar | cargar | 6.5
cargar | cargar | cargar | cargar | cargar | cargar | cargar | cargar | cargar | #DIV/0! | 0 | cargar | cargar | 6.5
cargar | cargar | cargar | cargar | cargar | cargar | cargar | cargar | cargar | #DIV/0! | 0 | cargar | cargar | 6.5
cargar | cargar | cargar | cargar | cargar | cargar | cargar | cargar | cargar | #DIV/0! | 0 | cargar | cargar | 6.5
cargar | cargar | cargar | cargar | cargar | cargar | cargar | cargar | cargar | #DIV/0! | 0 | cargar | cargar | 6.5
cargar | cargar | cargar | cargar | cargar | cargar | cargar | cargar | cargar | #DIV/0! | 0 | cargar | cargar | 6.5
cargar | cargar | cargar | cargar | cargar | cargar | cargar | cargar | cargar | #DIV/0! | 0 | cargar | cargar | 6.5
cargar | cargar | cargar | cargar | cargar | cargar | cargar | cargar | cargar | #DIV/0! | 0 | cargar | cargar | 6.5
cargar | cargar | cargar | cargar | cargar | cargar | cargar | cargar | cargar | #DIV/0! | 0 | cargar | cargar | 6.5
cargar | cargar | cargar | cargar | cargar | cargar | cargar | cargar | cargar | #DIV/0! | 0 | cargar | cargar | 6.5
cargar | cargar | cargar | cargar | cargar | cargar | cargar | cargar | cargar | #DIV/0! | 0 | cargar | cargar | 6.5
cargar | cargar | cargar | cargar | cargar | cargar | cargar | cargar | cargar | #DIV/0! | 0 | cargar | cargar | 6.5
cargar | cargar | cargar | cargar | cargar | cargar | cargar | cargar | cargar | #DIV/0! | 0 | cargar | cargar | 6.5
cargar | cargar | cargar | cargar | cargar | cargar | cargar | cargar | cargar | #DIV/0! | 0 | cargar | cargar | 6.5
cargar | cargar | cargar | cargar | cargar | cargar | cargar | cargar | cargar | #DIV/0! | 0 | cargar | cargar | 6.5
cargar | cargar | cargar | cargar | cargar | cargar | cargar | cargar | cargar | #DIV/0! | 0 | cargar | cargar | 6.5
cargar | cargar | cargar | cargar | cargar | cargar | cargar | cargar | cargar | #DIV/0! | 0 | cargar | cargar | 6.5
cargar | cargar | cargar | cargar | cargar | cargar | cargar | cargar | cargar | #DIV/0! | 0 | cargar | cargar | 6.5
cargar | cargar | cargar | cargar | cargar | cargar | cargar | cargar | cargar | #DIV/0! | 0 | cargar | cargar | 6.5
cargar | cargar | cargar | cargar | cargar | cargar | cargar | cargar | cargar | #DIV/0! | 0 | cargar | cargar | 6.5
cargar | cargar | cargar | cargar | cargar | cargar | cargar | cargar | cargar | #DIV/0! | 0 | cargar | cargar | 6.5
cargar | cargar | cargar | cargar | cargar | cargar | cargar | cargar | cargar | #DIV/0! | 0 | cargar | cargar | 6.5
cargar | cargar | cargar | cargar | cargar | cargar | cargar | cargar | cargar | #DIV/0! | 0 | cargar | cargar | 6.5
cargar | cargar | cargar | cargar | cargar | cargar | cargar | cargar | cargar | #DIV/0! | 0 | cargar | cargar | 6.5
cargar | cargar | cargar | cargar | cargar | cargar | cargar | cargar | cargar | #DIV/0! | 0 | cargar | cargar | 6.5
cargar | cargar | cargar | cargar | cargar | cargar | cargar | cargar | cargar | #DIV/0! | 0 | cargar | cargar | 6.5
cargar | cargar | cargar | cargar | cargar | cargar | cargar | cargar | cargar | #DIV/0! | 0 | cargar | cargar | 6.5
cargar | cargar | cargar | cargar | cargar | cargar | cargar | cargar | cargar | #DIV/0! | 0 | cargar | cargar | 6.5
cargar | cargar | cargar | cargar | cargar | cargar | cargar | cargar | cargar | #DIV/0! | 0 | cargar | cargar | 6.5
cargar | cargar | cargar | cargar | cargar | cargar | cargar | cargar | cargar | #DIV/0! | 0 | cargar | cargar | 6.5
cargar | cargar | cargar | cargar | cargar | cargar | cargar | cargar | cargar | #DIV/0! | 0 | cargar | cargar | 6.5
cargar | cargar | cargar | cargar | cargar | cargar | cargar | cargar | cargar | #DIV/0! | 0 | cargar | cargar | 6.5
cargar | cargar | cargar | cargar | cargar | cargar | cargar | cargar | cargar | #DIV/0! | 0 | cargar | cargar | 6.5
cargar | cargar | cargar | cargar | cargar | cargar | cargar | cargar | cargar | #DIV/0! | 0 | cargar | cargar | 6.5
cargar | cargar | cargar | cargar | cargar | cargar | cargar | cargar | cargar | #DIV/0! | 0 | cargar | cargar | 6.5
cargar | cargar | cargar | cargar | cargar | cargar | cargar | cargar | cargar | #DIV/0! | 0 | cargar | cargar | 6.5
cargar | cargar | cargar | cargar | cargar | cargar | cargar | cargar | cargar | #DIV/0! | 0 | cargar | cargar | 6.5
cargar | cargar | cargar | cargar | cargar | cargar | cargar | cargar | cargar | #DIV/0! | 0 | cargar | cargar | 6.5
cargar | cargar | cargar | cargar | cargar | cargar | cargar | cargar | cargar | #DIV/0! | 0 | cargar | cargar | 6.5
cargar | cargar | cargar | cargar | cargar | cargar | cargar | cargar | cargar | #DIV/0! | 0 | cargar | cargar | 6.5
cargar | cargar | cargar | cargar | cargar | cargar | cargar | cargar | cargar | #DIV/0! | 0 | cargar | cargar | 6.5
cargar | cargar | cargar | cargar | cargar | cargar | cargar | cargar | cargar | #DIV/0! | 0 | cargar | cargar | 6.5
cargar | cargar | cargar | cargar | cargar | cargar | cargar | cargar | cargar | #DIV/0! | 0 | cargar | cargar | 6.5
cargar | cargar | cargar | cargar | cargar | cargar | cargar | cargar | cargar | #DIV/0! | 0 | cargar | cargar | 6.5
cargar | cargar | cargar | cargar | cargar | cargar | cargar | cargar | cargar | #DIV/0! | 0 | cargar | cargar | 6.5
cargar | cargar | cargar | cargar | cargar | cargar | cargar | cargar | cargar | #DIV/0! | 0 | cargar | cargar | 6.5
cargar | cargar | cargar | cargar | cargar | cargar | cargar | cargar | cargar | #DIV/0! | 0 | cargar | cargar | 6.5
cargar | cargar | cargar | cargar | cargar | cargar | cargar | cargar | cargar | #DIV/0! | 0 | cargar | cargar | 6.5
cargar | cargar | cargar | cargar | cargar | cargar | cargar | cargar | cargar | #DIV/0! | 0 | cargar | cargar | 6.5
cargar | cargar | cargar | cargar | cargar | cargar | cargar | cargar | cargar | #DIV/0! | 0 | cargar | cargar | 6.5
cargar | cargar | cargar | cargar | cargar | cargar | cargar | cargar | cargar | #DIV/0! | 0 | cargar | cargar | 6.5
cargar | cargar | cargar | cargar | cargar | cargar | cargar | cargar | cargar | #DIV/0! | 0 | cargar | cargar | 6.5
cargar | cargar | cargar | cargar | cargar | cargar | cargar | cargar | cargar | #DIV/0! | 0 | cargar | cargar | 6.5
cargar | cargar | cargar | cargar | cargar | cargar | cargar | cargar | cargar | #DIV/0! | 0 | cargar | cargar | 6.5
cargar | cargar | cargar | cargar | cargar | cargar | cargar | cargar | cargar | #DIV/0! | 0 | cargar | cargar | 6.5
cargar | cargar | cargar | cargar | cargar | cargar | cargar | cargar | cargar | #DIV/0! | 0 | cargar | cargar | 6.5
cargar | cargar | cargar | cargar | cargar | cargar | cargar | cargar | cargar | #DIV/0! | 0 | cargar | cargar | 6.5
cargar | cargar | cargar | cargar | cargar | cargar | cargar | cargar | cargar | #DIV/0! | 0 | cargar | cargar | 6.5
cargar | cargar | cargar | cargar | cargar | cargar | cargar | cargar | cargar | #DIV/0! | 0 | cargar | cargar | 6.5
cargar | cargar | cargar | cargar | cargar | cargar | cargar | cargar | cargar | #DIV/0! | 0 | cargar | cargar | 6.5
cargar | cargar | cargar | cargar | cargar | cargar | cargar | cargar | cargar | #DIV/0! | 0 | cargar | cargar | 6.5
cargar | cargar | cargar | cargar | cargar | cargar | cargar | cargar | cargar | #DIV/0! | 0 | cargar | cargar | 6.5
cargar | cargar | cargar | cargar | cargar | cargar | cargar | cargar | cargar | #DIV/0! | 0 | cargar | cargar | 6.5
cargar | cargar | cargar | cargar | cargar | cargar | cargar | cargar | cargar | #DIV/0! | 0 | cargar | cargar | 6.5
cargar | cargar | cargar | cargar | cargar | cargar | cargar | cargar | cargar | #DIV/0! | 0 | cargar | cargar | 6.5
cargar | cargar | cargar | cargar | cargar | cargar | cargar | cargar | cargar | #DIV/0! | 0 | cargar | cargar | 6.5
cargar | cargar | cargar | cargar | cargar | cargar | cargar | cargar | cargar | #DIV/0! | 0 | cargar | cargar | 6.5
cargar | cargar | cargar | cargar | cargar | cargar | cargar | cargar | cargar | #DIV/0! | 0 | cargar | cargar | 6.5
cargar | cargar | cargar | cargar | cargar | cargar | cargar | cargar | cargar | #DIV/0! | 0 | cargar | cargar | 6.5
cargar | cargar | cargar | cargar | cargar | cargar | cargar | cargar | cargar | #DIV/0! | 0 | cargar | cargar | 6.5
cargar | cargar | cargar | cargar | cargar | cargar | cargar | cargar | cargar | #DIV/0! | 0 | cargar | cargar | 6.5
cargar | cargar | cargar | cargar | cargar | cargar | cargar | cargar | cargar | #DIV/0! | 0 | cargar | cargar | 6.5
cargar | cargar | cargar | cargar | cargar | cargar | cargar | cargar | cargar | #DIV/0! | 0 | cargar | cargar | 6.5
cargar | cargar | cargar | cargar | cargar | cargar | cargar | cargar | cargar | #DIV/0! | 0 | cargar | cargar | 6.5
cargar | cargar | cargar | cargar | cargar | cargar | cargar | cargar | cargar | #DIV/0! | 0 | cargar | cargar | 6.5
cargar | cargar | cargar | cargar | cargar | cargar | cargar | cargar | cargar | #DIV/0! | 0 | cargar | cargar | 6.5
cargar | cargar | cargar | cargar | cargar | cargar | cargar | cargar | cargar | #DIV/0! | 0 | cargar | cargar | 6.5
cargar | cargar | cargar | cargar | cargar | cargar | cargar | cargar | cargar | #DIV/0! | 0 | cargar | cargar | 6.5
cargar | cargar | cargar | cargar | cargar | cargar | cargar | cargar | cargar | #DIV/0! | 0 | cargar | cargar | 6.5
cargar | cargar | cargar | cargar | cargar | cargar | cargar | cargar | cargar | #DIV/0! | 0 | cargar | cargar | 6.5
cargar | cargar | cargar | cargar | cargar | cargar | cargar | cargar | cargar | #DIV/0! | 0 | cargar | cargar | 6.5
cargar | cargar | cargar | cargar | cargar | cargar | cargar | cargar | cargar | #DIV/0! | 0 | cargar | cargar | 6.5
cargar | cargar | cargar | cargar | cargar | cargar | cargar | cargar | cargar | #DIV/0! | 0 | cargar | cargar | 6.5
cargar | cargar | cargar | cargar | cargar | cargar | cargar | cargar | cargar | #DIV/0! | 0 | cargar | cargar | 6.5
cargar | cargar | cargar | cargar | cargar | cargar | cargar | cargar | cargar | #DIV/0! | 0 | cargar | cargar | 6.5
cargar | cargar | cargar | cargar | cargar | cargar | cargar | cargar | cargar | #DIV/0! | 0 | cargar | cargar | 6.5
cargar | cargar | cargar | cargar | cargar | cargar | cargar | cargar | cargar | #DIV/0! | 0 | cargar | cargar | 6.5
cargar | cargar | cargar | cargar | cargar | cargar | cargar | cargar | cargar | #DIV/0! | 0 | cargar | cargar | 6.5
cargar | cargar | cargar | cargar | cargar | cargar | cargar | cargar | cargar | #DIV/0! | 0 | cargar | cargar | 6.5
cargar | cargar | cargar | cargar | cargar | cargar | cargar | cargar | cargar | #DIV/0! | 0 | cargar | cargar | 6.5
cargar | cargar | cargar | cargar | cargar | cargar | cargar | cargar | cargar | #DIV/0! | 0 | cargar | cargar | 6.5
cargar | cargar | cargar | cargar | cargar | cargar | cargar | cargar | cargar | #DIV/0! | 0 | cargar | cargar | 6.5
cargar | cargar | cargar | cargar | cargar | cargar | cargar | cargar | cargar | #DIV/0! | 0 | cargar | cargar | 6.5
cargar | cargar | cargar | cargar | cargar | cargar | cargar | cargar | cargar | #DIV/0! | 0 | cargar | cargar | 6.5
cargar | cargar | cargar | cargar | cargar | cargar | cargar | cargar | cargar | #DIV/0! | 0 | cargar | cargar | 6.5
cargar | cargar | cargar | cargar | cargar | cargar | cargar | cargar | cargar | #DIV/0! | 0 | cargar | cargar | 6.5
cargar | cargar | cargar | cargar | cargar | cargar | cargar | cargar | cargar | #DIV/0! | 0 | cargar | cargar | 6.5
cargar | cargar | cargar | cargar | cargar | cargar | cargar | cargar | cargar | #DIV/0! | 0 | cargar | cargar | 6.5
cargar | cargar | cargar | cargar | cargar | cargar | cargar | cargar | cargar | #DIV/0! | 0 | cargar | cargar | 6.5
cargar | cargar | cargar | cargar | cargar | cargar | cargar | cargar | cargar | #DIV/0! | 0 | cargar | cargar | 6.5
cargar | cargar | cargar | cargar | cargar | cargar | cargar | cargar | cargar | #DIV/0! | 0 | cargar | cargar | 6.5
cargar | cargar | cargar | cargar | cargar | cargar | cargar | cargar | cargar | #DIV/0! | 0 | cargar | cargar | 6.5
cargar | cargar | cargar | cargar | cargar | cargar | cargar | cargar | cargar | #DIV/0! | 0 | cargar | cargar | 6.5
cargar | cargar | cargar | cargar | cargar | cargar | cargar | cargar | cargar | #DIV/0! | 0 | cargar | cargar | 6.5
cargar | cargar | cargar | cargar | cargar | cargar | cargar | cargar | cargar | #DIV/0! | 0 | cargar | cargar | 6.5
cargar | cargar | cargar | cargar | cargar | cargar | cargar | cargar | cargar | #DIV/0! | 0 | cargar | cargar | 6.5
cargar | cargar | cargar | cargar | cargar | cargar | cargar | cargar | cargar | #DIV/0! | 0 | cargar | cargar | 6.5
cargar | cargar | cargar | cargar | cargar | cargar | cargar | cargar | cargar | #DIV/0! | 0 | cargar | cargar | 6.5
cargar | cargar | cargar | cargar | cargar | cargar | cargar | cargar | cargar | #DIV/0! | 0 | cargar | cargar | 6.5
cargar | cargar | cargar | cargar | cargar | cargar | cargar | cargar | cargar | #DIV/0! | 0 | cargar | cargar | 6.5
cargar | cargar | cargar | cargar | cargar | cargar | cargar | cargar | cargar | #DIV/0! | 0 | cargar | cargar | 6.5
cargar | cargar | cargar | cargar | cargar | cargar | cargar | cargar | cargar | #DIV/0! | 0 | cargar | cargar | 6.5
cargar | cargar | cargar | cargar | cargar | cargar | cargar | cargar | cargar | #DIV/0! | 0 | cargar | cargar | 6.5
cargar | cargar | cargar | cargar | cargar | cargar | cargar | cargar | cargar | #DIV/0! | 0 | cargar | cargar | 6.5
cargar | cargar | cargar | cargar | cargar | cargar | cargar | cargar | cargar | #DIV/0! | 0 | cargar | cargar | 6.5
cargar | cargar | cargar | cargar | cargar | cargar | cargar | cargar | cargar | #DIV/0! | 0 | cargar | cargar | 6.5
cargar | cargar | cargar | cargar | cargar | cargar | cargar | cargar | cargar | #DIV/0! | 0 | cargar | cargar | 6.5
cargar | cargar | cargar | cargar | cargar | cargar | cargar | cargar | cargar | #DIV/0! | 0 | cargar | cargar | 6.5
cargar | cargar | cargar | cargar | cargar | cargar | cargar | cargar | cargar | #DIV/0! | 0 | cargar | cargar | 6.5
cargar | cargar | cargar | cargar | cargar | cargar | cargar | cargar | cargar | #DIV/0! | 0 | cargar | cargar | 6.5
cargar | cargar | cargar | cargar | cargar | cargar | cargar | cargar | cargar | #DIV/0! | 0 | cargar | cargar | 6.5
cargar | cargar | cargar | cargar | cargar | cargar | cargar | cargar | cargar | #DIV/0! | 0 | cargar | cargar | 6.5
cargar | cargar | cargar | cargar | cargar | cargar | cargar | cargar | cargar | #DIV/0! | 0 | cargar | cargar | 6.5
cargar | cargar | cargar | cargar | cargar | cargar | cargar | cargar | cargar | #DIV/0! | 0 | cargar | cargar | 6.5
cargar | cargar | cargar | cargar | cargar | cargar | cargar | cargar | cargar | #DIV/0! | 0 | cargar | cargar | 6.5
cargar | cargar | cargar | cargar | cargar | cargar | cargar | cargar | cargar | #DIV/0! | 0 | cargar | cargar | 6.5
cargar | cargar | cargar | cargar | cargar | cargar | cargar | cargar | cargar | #DIV/0! | 0 | cargar | cargar | 6.5
cargar | cargar | cargar | cargar | cargar | cargar | cargar | cargar | cargar | #DIV/0! | 0 | cargar | cargar | 6.5
cargar | cargar | cargar | cargar | cargar | cargar | cargar | cargar | cargar | #DIV/0! | 0 | cargar | cargar | 6.5
cargar | cargar | cargar | cargar | cargar | cargar | cargar | cargar | cargar | #DIV/0! | 0 | cargar | cargar | 6.5
cargar | cargar | cargar | cargar | cargar | cargar | cargar | cargar | cargar | #DIV/0! | 0 | cargar | cargar | 6.5
cargar | cargar | cargar | cargar | cargar | cargar | cargar | cargar | cargar | #DIV/0! | 0 | cargar | cargar | 6.5
cargar | cargar | cargar | cargar | cargar | cargar | cargar | cargar | cargar | #DIV/0! | 0 | cargar | cargar | 6.5
cargar | cargar | cargar | cargar | cargar | cargar | cargar | cargar | cargar | #DIV/0! | 0 | cargar | cargar | 6.5
cargar | cargar | cargar | cargar | cargar | cargar | cargar | cargar | cargar | #DIV/0! | 0 | cargar | cargar | 6.5
cargar | cargar | cargar | cargar | cargar | cargar | cargar | cargar | cargar | #DIV/0! | 0 | cargar | cargar | 6.5
cargar | cargar | cargar | cargar | cargar | cargar | cargar | cargar | cargar | #DIV/0! | 0 | cargar | cargar | 6.5
cargar | cargar | cargar | cargar | cargar | cargar | cargar | cargar | cargar | #DIV/0! | 0 | cargar | cargar | 6.5
cargar | cargar | cargar | cargar | cargar | cargar | cargar | cargar | cargar | #DIV/0! | 0 | cargar | cargar | 6.5
cargar | cargar | cargar | cargar | cargar | cargar | cargar | cargar | cargar | #DIV/0! | 0 | cargar | cargar | 6.5
cargar | cargar | cargar | cargar | cargar | cargar | cargar | cargar | cargar | #DIV/0! | 0 | cargar | cargar | 6.5
cargar | cargar | cargar | cargar | cargar | cargar | cargar | cargar | cargar | #DIV/0! | 0 | cargar | cargar | 6.5
cargar | cargar | cargar | cargar | cargar | cargar | cargar | cargar | cargar | #DIV/0! | 0 | cargar | cargar | 6.5
cargar | cargar | cargar | cargar | cargar | cargar | cargar | cargar | cargar | #DIV/0! | 0 | cargar | cargar | 6.5
cargar | cargar | cargar | cargar | cargar | cargar | cargar | cargar | cargar | #DIV/0! | 0 | cargar | cargar | 6.5
cargar | cargar | cargar | cargar | cargar | cargar | cargar | cargar | cargar | #DIV/0! | 0 | cargar | cargar | 6.5
cargar | cargar | cargar | cargar | cargar | cargar | cargar | cargar | cargar | #DIV/0! | 0 | cargar | cargar | 6.5
cargar | cargar | cargar | cargar | cargar | cargar | cargar | cargar | cargar | #DIV/0! | 0 | cargar | cargar | 6.5
cargar | cargar | cargar | cargar | cargar | cargar | cargar | cargar | cargar | #DIV/0! | 0 | cargar | cargar | 6.5
cargar | cargar | cargar | cargar | cargar | cargar | cargar | cargar | cargar | #DIV/0! | 0 | cargar | cargar | 6.5
cargar | cargar | cargar | cargar | cargar | cargar | cargar | cargar | cargar | #DIV/0! | 0 | cargar | cargar | 6.5
cargar | cargar | cargar | cargar | cargar | cargar | cargar | cargar | cargar | #DIV/0! | 0 | cargar | cargar | 6.5
cargar | cargar | cargar | cargar | cargar | cargar | cargar | cargar | cargar | #DIV/0! | 0 | cargar | cargar | 6.5
cargar | cargar | cargar | cargar | cargar | cargar | cargar | cargar | cargar | #DIV/0! | 0 | cargar | cargar | 6.5
cargar | cargar | cargar | cargar | cargar | cargar | cargar | cargar | cargar | #DIV/0! | 0 | cargar | cargar | 6.5
cargar | cargar | cargar | cargar | cargar | cargar | cargar | cargar | cargar | #DIV/0! | 0 | cargar | cargar | 6.5
cargar | cargar | cargar | cargar | cargar | cargar | cargar | cargar | cargar | #DIV/0! | 0 | cargar | cargar | 6.5
cargar | cargar | cargar | cargar | cargar | cargar | cargar | cargar | cargar | #DIV/0! | 0 | cargar | cargar | 6.5
cargar | cargar | cargar | cargar | cargar | cargar | cargar | cargar | cargar | #DIV/0! | 0 | cargar | cargar | 6.5
cargar | cargar | cargar | cargar | cargar | cargar | cargar | cargar | cargar | #DIV/0! | 0 | cargar | cargar | 6.5
cargar | cargar | cargar | cargar | cargar | cargar | cargar | cargar | cargar | #DIV/0! | 0 | cargar | cargar | 6.5
cargar | cargar | cargar | cargar | cargar | cargar | cargar | cargar | cargar | #DIV/0! | 0 | cargar | cargar | 6.5
cargar | cargar | cargar | cargar | cargar | cargar | cargar | cargar | cargar | #DIV/0! | 0 | cargar | cargar | 6.5
cargar | cargar | cargar | cargar | cargar | cargar | cargar | cargar | cargar | #DIV/0! | 0 | cargar | cargar | 6.5
cargar | cargar | cargar | cargar | cargar | cargar | cargar | cargar | cargar | #DIV/0! | 0 | cargar | cargar | 6.5
cargar | cargar | cargar | cargar | cargar | cargar | cargar | cargar | cargar | #DIV/0! | 0 | cargar | cargar | 6.5
cargar | cargar | cargar | cargar | cargar | cargar | cargar | cargar | cargar | #DIV/0! | 0 | cargar | cargar | 6.5
cargar | cargar | cargar | cargar | cargar | cargar | cargar | cargar | cargar | #DIV/0! | 0 | cargar | cargar | 6.5
cargar | cargar | cargar | cargar | cargar | cargar | cargar | cargar | cargar | #DIV/0! | 0 | cargar | cargar | 6.5
cargar | cargar | cargar | cargar | cargar | cargar | cargar | cargar | cargar | #DIV/0! | 0 | cargar | cargar | 6.5
cargar | cargar | cargar | cargar | cargar | cargar | cargar | cargar | cargar | #DIV/0! | 0 | cargar | cargar | 6.5
cargar | cargar | cargar | cargar | cargar | cargar | cargar | cargar | cargar | #DIV/0! | 0 | cargar | cargar | 6.5
cargar | cargar | cargar | cargar | cargar | cargar | cargar | cargar | cargar | #DIV/0! | 0 | cargar | cargar | 6.5
cargar | cargar | cargar | cargar | cargar | cargar | cargar | cargar | cargar | #DIV/0! | 0 | cargar | cargar | 6.5
cargar | cargar | cargar | cargar | cargar | cargar | cargar | cargar | cargar | #DIV/0! | 0 | cargar | cargar | 6.5
cargar | cargar | cargar | cargar | cargar | cargar | cargar | cargar | cargar | #DIV/0! | 0 | cargar | cargar | 6.5
cargar | cargar | cargar | cargar | cargar | cargar | cargar | cargar | cargar | #DIV/0! | 0 | cargar | cargar | 6.5
cargar | cargar | cargar | cargar | cargar | cargar | cargar | cargar | cargar | #DIV/0! | 0 | cargar | cargar | 6.5
cargar | cargar | cargar | cargar | cargar | cargar | cargar | cargar | cargar | #DIV/0! | 0 | cargar | cargar | 6.5
cargar | cargar | cargar | cargar | cargar | cargar | cargar | cargar | cargar | #DIV/0! | 0 | cargar | cargar | 6.5
cargar | cargar | cargar | cargar | cargar | cargar | cargar | cargar | cargar | #DIV/0! | 0 | cargar | cargar | 6.5
cargar | cargar | cargar | cargar | cargar | cargar | cargar | cargar | cargar | #DIV/0! | 0 | cargar | cargar | 6.5
cargar | cargar | cargar | cargar | cargar | cargar | cargar | cargar | cargar | #DIV/0! | 0 | cargar | cargar | 6.5
cargar | cargar | cargar | cargar | cargar | cargar | cargar | cargar | cargar | #DIV/0! | 0 | cargar | cargar | 6.5
cargar | cargar | cargar | cargar | cargar | cargar | cargar | cargar | cargar | #DIV/0! | 0 | cargar | cargar | 6.5
cargar | cargar | cargar | cargar | cargar | cargar | cargar | cargar | cargar | #DIV/0! | 0 | cargar | cargar | 6.5
cargar | cargar | cargar | cargar | cargar | cargar | cargar | cargar | cargar | #DIV/0! | 0 | cargar | cargar | 6.5
cargar | cargar | cargar | cargar | cargar | cargar | cargar | cargar | cargar | #DIV/0! | 0 | cargar | cargar | 6.5
cargar | cargar | cargar | cargar | cargar | cargar | cargar | cargar | cargar | #DIV/0! | 0 | cargar | cargar | 6.5
cargar | cargar | cargar | cargar | cargar | cargar | cargar | cargar | cargar | #DIV/0! | 0 | cargar | cargar | 6.5
cargar | cargar | cargar | cargar | cargar | cargar | cargar | cargar | cargar | #DIV/0! | 0 | cargar | cargar | 6.5
cargar | cargar | cargar | cargar | cargar | cargar | cargar | cargar | cargar | #DIV/0! | 0 | cargar | cargar | 6.5
cargar | cargar | cargar | cargar | cargar | cargar | cargar | cargar | cargar | #DIV/0! | 0 | cargar | cargar | 6.5
cargar | cargar | cargar | cargar | cargar | cargar | cargar | cargar | cargar | #DIV/0! | 0 | cargar | cargar | 6.5
cargar | cargar | cargar | cargar | cargar | cargar | cargar | cargar | cargar | #DIV/0! | 0 | cargar | cargar | 6.5
cargar | cargar | cargar | cargar | cargar | cargar | cargar | cargar | cargar | #DIV/0! | 0 | cargar | cargar | 6.5
cargar | cargar | cargar | cargar | cargar | cargar | cargar | cargar | cargar | #DIV/0! | 0 | cargar | cargar | 6.5
cargar | cargar | cargar | cargar | cargar | cargar | cargar | cargar | cargar | #DIV/0! | 0 | cargar | cargar | 6.5
cargar | cargar | cargar | cargar | cargar | cargar | cargar | cargar | cargar | #DIV/0! | 0 | cargar | cargar | 6.5
cargar | cargar | cargar | cargar | cargar | cargar | cargar | cargar | cargar | #DIV/0! | 0 | cargar | cargar | 6.5
cargar | cargar | cargar | cargar | cargar | cargar | cargar | cargar | cargar | #DIV/0! | 0 | cargar | cargar | 6.5
cargar | cargar | cargar | cargar | cargar | cargar | cargar | cargar | cargar | #DIV/0! | 0 | cargar | cargar | 6.5
cargar | cargar | cargar | cargar | cargar | cargar | cargar | cargar | cargar | #DIV/0! | 0 | cargar | cargar | 6.5
cargar | cargar | cargar | cargar | cargar | cargar | cargar | cargar | cargar | #DIV/0! | 0 | cargar | cargar | 6.5
cargar | cargar | cargar | cargar | cargar | cargar | cargar | cargar | cargar | #DIV/0! | 0 | cargar | cargar | 6.5
cargar | cargar | cargar | cargar | cargar | cargar | cargar | cargar | cargar | #DIV/0! | 0 | cargar | cargar | 6.5
cargar | cargar | cargar | cargar | cargar | cargar | cargar | cargar | cargar | #DIV/0! | 0 | cargar | cargar | 6.5
cargar | cargar | cargar | cargar | cargar | cargar | cargar | cargar | cargar | #DIV/0! | 0 | cargar | cargar | 6.5
cargar | cargar | cargar | cargar | cargar | cargar | cargar | cargar | cargar | #DIV/0! | 0 | cargar | cargar | 6.5
cargar | cargar | cargar | cargar | cargar | cargar | cargar | cargar | cargar | #DIV/0! | 0 | cargar | cargar | 6.5
cargar | cargar | cargar | cargar | cargar | cargar | cargar | cargar | cargar | #DIV/0! | 0 | cargar | cargar | 6.5
cargar | cargar | cargar | cargar | cargar | cargar | cargar | cargar | cargar | #DIV/0! | 0 | cargar | cargar | 6.5
cargar | cargar | cargar | cargar | cargar | cargar | cargar | cargar | cargar | #DIV/0! | 0 | cargar | cargar | 6.5
cargar | cargar | cargar | cargar | cargar | cargar | cargar | cargar | cargar | #DIV/0! | 0 | cargar | cargar | 6.5
cargar | cargar | cargar | cargar | cargar | cargar | cargar | cargar | cargar | #DIV/0! | 0 | cargar | cargar | 6.5
cargar | cargar | cargar | cargar | cargar | cargar | cargar | cargar | cargar | #DIV/0! | 0 | cargar | cargar | 6.5
cargar | cargar | cargar | cargar | cargar | cargar | cargar | cargar | cargar | #DIV/0! | 0 | cargar | cargar | 6.5
cargar | cargar | cargar | cargar | cargar | cargar | cargar | cargar | cargar | #DIV/0! | 0 | cargar | cargar | 6.5
cargar | cargar | cargar | cargar | cargar | cargar | cargar | cargar | cargar | #DIV/0! | 0 | cargar | cargar | 6.5
cargar | cargar | cargar | cargar | cargar | cargar | cargar | cargar | cargar | #DIV/0! | 0 | cargar | cargar | 6.5
cargar | cargar | cargar | cargar | cargar | cargar | cargar | cargar | cargar | #DIV/0! | 0 | cargar | cargar | 6.5
cargar | cargar | cargar | cargar | cargar | cargar | cargar | cargar | cargar | #DIV/0! | 0 | cargar | cargar | 6.5
cargar | cargar | cargar | cargar | cargar | cargar | cargar | cargar | cargar | #DIV/0! | 0 | cargar | cargar | 6.5
cargar | cargar | cargar | cargar | cargar | cargar | cargar | cargar | cargar | #DIV/0! | 0 | cargar | cargar | 6.5
cargar | cargar | cargar | cargar | cargar | cargar | cargar | cargar | cargar | #DIV/0! | 0 | cargar | cargar | 6.5
cargar | cargar | cargar | cargar | cargar | cargar | cargar | cargar | cargar | #DIV/0! | 0 | cargar | cargar | 6.5
cargar | cargar | cargar | cargar | cargar | cargar | cargar | cargar | cargar | #DIV/0! | 0 | cargar | cargar | 6.5
cargar | cargar | cargar | cargar | cargar | cargar | cargar | cargar | cargar | #DIV/0! | 0 | cargar | cargar | 6.5
cargar | cargar | cargar | cargar | cargar | cargar | cargar | cargar | cargar | #DIV/0! | 0 | cargar | cargar | 6.5
cargar | cargar | cargar | cargar | cargar | cargar | cargar | cargar | cargar | #DIV/0! | 0 | cargar | cargar | 6.5
cargar | cargar | cargar | cargar | cargar | cargar | cargar | cargar | cargar | #DIV/0! | 0 | cargar | cargar | 6.5
cargar | cargar | cargar | cargar | cargar | cargar | cargar | cargar | cargar | #DIV/0! | 0 | cargar | cargar | 6.5
cargar | cargar | cargar | cargar | cargar | cargar | cargar | cargar | cargar | #DIV/0! | 0 | cargar | cargar | 6.5
cargar | cargar | cargar | cargar | cargar | cargar | cargar | cargar | cargar | #DIV/0! | 0 | cargar | cargar | 6.5
cargar | cargar | cargar | cargar | cargar | cargar | cargar | cargar | cargar | #DIV/0! | 0 | cargar | cargar | 6.5
cargar | cargar | cargar | cargar | cargar | cargar | cargar | cargar | cargar | #DIV/0! | 0 | cargar | cargar | 6.5
cargar | cargar | cargar | cargar | cargar | cargar | cargar | cargar | cargar | #DIV/0! | 0 | cargar | cargar | 6.5
cargar | cargar | cargar | cargar | cargar | cargar | cargar | cargar | cargar | #DIV/0! | 0 | cargar | cargar | 6.5
cargar | cargar | cargar | cargar | cargar | cargar | cargar | cargar | cargar | #DIV/0! | 0 | cargar | cargar | 6.5
cargar | cargar | cargar | cargar | cargar | cargar | cargar | cargar | cargar | #DIV/0! | 0 | cargar | cargar | 6.5
cargar | cargar | cargar | cargar | cargar | cargar | cargar | cargar | cargar | #DIV/0! | 0 | cargar | cargar | 6.5
cargar | cargar | cargar | cargar | cargar | cargar | cargar | cargar | cargar | #DIV/0! | 0 | cargar | cargar | 6.5
cargar | cargar | cargar | cargar | cargar | cargar | cargar | cargar | cargar | #DIV/0! | 0 | cargar | cargar | 6.5
cargar | cargar | cargar | cargar | cargar | cargar | cargar | cargar | cargar | #DIV/0! | 0 | cargar | cargar | 6.5
cargar | cargar | cargar | cargar | cargar | cargar | cargar | cargar | cargar | #DIV/0! | 0 | cargar | cargar | 6.5
cargar | cargar | cargar | cargar | cargar | cargar | cargar | cargar | cargar | #DIV/0! | 0 | cargar | cargar | 6.5
cargar | cargar | cargar | cargar | cargar | cargar | cargar | cargar | cargar | #DIV/0! | 0 | cargar | cargar | 6.5
cargar | cargar | cargar | cargar | cargar | cargar | cargar | cargar | cargar | #DIV/0! | 0 | cargar | cargar | 6.5
cargar | cargar | cargar | cargar | cargar | cargar | cargar | cargar | cargar | #DIV/0! | 0 | cargar | cargar | 6.5
cargar | cargar | cargar | cargar | cargar | cargar | cargar | cargar | cargar | #DIV/0! | 0 | cargar | cargar | 6.5
cargar | cargar | cargar | cargar | cargar | cargar | cargar | cargar | cargar | #DIV/0! | 0 | cargar | cargar | 6.5
cargar | cargar | cargar | cargar | cargar | cargar | cargar | cargar | cargar | #DIV/0! | 0 | cargar | cargar | 6.5
cargar | cargar | cargar | cargar | cargar | cargar | cargar | cargar | cargar | #DIV/0! | 0 | cargar | cargar | 6.5
cargar | cargar | cargar | cargar | cargar | cargar | cargar | cargar | cargar | #DIV/0! | 0 | cargar | cargar | 6.5
cargar | cargar | cargar | cargar | cargar | cargar | cargar | cargar | cargar | #DIV/0! | 0 | cargar | cargar | 6.5
cargar | cargar | cargar | cargar | cargar | cargar | cargar | cargar | cargar | #DIV/0! | 0 | cargar | cargar | 6.5
cargar | cargar | cargar | cargar | cargar | cargar | cargar | cargar | cargar | #DIV/0! | 0 | cargar | cargar | 6.5
cargar | cargar | cargar | cargar | cargar | cargar | cargar | cargar | cargar | #DIV/0! | 0 | cargar | cargar | 6.5
cargar | cargar | cargar | cargar | cargar | cargar | cargar | cargar | cargar | #DIV/0! | 0 | cargar | cargar | 6.5
cargar | cargar | cargar | cargar | cargar | cargar | cargar | cargar | cargar | #DIV/0! | 0 | cargar | cargar | 6.5
cargar | cargar | cargar | cargar | cargar | cargar | cargar | cargar | cargar | #DIV/0! | 0 | cargar | cargar | 6.5
cargar | cargar | cargar | cargar | cargar | cargar | cargar | cargar | cargar | #DIV/0! | 0 | cargar | cargar | 6.5
cargar | cargar | cargar | cargar | cargar | cargar | cargar | cargar | cargar | #DIV/0! | 0 | cargar | cargar | 6.5
cargar | cargar | cargar | cargar | cargar | cargar | cargar | cargar | cargar | #DIV/0! | 0 | cargar | cargar | 6.5
cargar | cargar | cargar | cargar | cargar | cargar | cargar | cargar | cargar | #DIV/0! | 0 | cargar | cargar | 6.5
cargar | cargar | cargar | cargar | cargar | cargar | cargar | cargar | cargar | #DIV/0! | 0 | cargar | cargar | 6.5
cargar | cargar | cargar | cargar | cargar | cargar | cargar | cargar | cargar | #DIV/0! | 0 | cargar | cargar | 6.5
cargar | cargar | cargar | cargar | cargar | cargar | cargar | cargar | cargar | #DIV/0! | 0 | cargar | cargar | 6.5
cargar | cargar | cargar | cargar | cargar | cargar | cargar | cargar | cargar | #DIV/0! | 0 | cargar | cargar | 6.5
cargar | cargar | cargar | cargar | cargar | cargar | cargar | cargar | cargar | #DIV/0! | 0 | cargar | cargar | 6.5
cargar | cargar | cargar | cargar | cargar | cargar | cargar | cargar | cargar | #DIV/0! | 0 | cargar | cargar | 6.5
cargar | cargar | cargar | cargar | cargar | cargar | cargar | cargar | cargar | #DIV/0! | 0 | cargar | cargar | 6.5
cargar | cargar | cargar | cargar | cargar | cargar | cargar | cargar | cargar | #DIV/0! | 0 | cargar | cargar | 6.5
cargar | cargar | cargar | cargar | cargar | cargar | cargar | cargar | cargar | #DIV/0! | 0 | cargar | cargar | 6.5
cargar | cargar | cargar | cargar | cargar | cargar | cargar | cargar | cargar | #DIV/0! | 0 | cargar | cargar | 6.5
cargar | cargar | cargar | cargar | cargar | cargar | cargar | cargar | cargar | #DIV/0! | 0 | cargar | cargar | 6.5
cargar | cargar | cargar | cargar | cargar | cargar | cargar | cargar | cargar | #DIV/0! | 0 | cargar | cargar | 6.5
cargar | cargar | cargar | cargar | cargar | cargar | cargar | cargar | cargar | #DIV/0! | 0 | cargar | cargar | 6.5
cargar | cargar | cargar | cargar | cargar | cargar | cargar | cargar | cargar | #DIV/0! | 0 | cargar | cargar | 6.5
cargar | cargar | cargar | cargar | cargar | cargar | cargar | cargar | cargar | #DIV/0! | 0 | cargar | cargar | 6.5
cargar | cargar | cargar | cargar | cargar | cargar | cargar | cargar | cargar | #DIV/0! | 0 | cargar | cargar | 6.5
cargar | cargar | cargar | cargar | cargar | cargar | cargar | cargar | cargar | #DIV/0! | 0 | cargar | cargar | 6.5
cargar | cargar | cargar | cargar | cargar | cargar | cargar | cargar | cargar | #DIV/0! | 0 | cargar | cargar | 6.5
cargar | cargar | cargar | cargar | cargar | cargar | cargar | cargar | cargar | #DIV/0! | 0 | cargar | cargar | 6.5
cargar | cargar | cargar | cargar | cargar | cargar | cargar | cargar | cargar | #DIV/0! | 0 | cargar | cargar | 6.5
cargar | cargar | cargar | cargar | cargar | cargar | cargar | cargar | cargar | #DIV/0! | 0 | cargar | cargar | 6.5
cargar | cargar | cargar | cargar | cargar | cargar | cargar | cargar | cargar | #DIV/0! | 0 | cargar | cargar | 6.5
cargar | cargar | cargar | cargar | cargar | cargar | cargar | cargar | cargar | #DIV/0! | 0 | cargar | cargar | 6.5
cargar | cargar | cargar | cargar | cargar | cargar | cargar | cargar | cargar | #DIV/0! | 0 | cargar | cargar | 6.5
cargar | cargar | cargar | cargar | cargar | cargar | cargar | cargar | cargar | #DIV/0! | 0 | cargar | cargar | 6.5
cargar | cargar | cargar | cargar | cargar | cargar | cargar | cargar | cargar | #DIV/0! | 0 | cargar | cargar | 6.5
cargar | cargar | cargar | cargar | cargar | cargar | cargar | cargar | cargar | #DIV/0! | 0 | cargar | cargar | 6.5
cargar | cargar | cargar | cargar | cargar | cargar | cargar | cargar | cargar | #DIV/0! | 0 | cargar | cargar | 6.5
cargar | cargar | cargar | cargar | cargar | cargar | cargar | cargar | cargar | #DIV/0! | 0 | cargar | cargar | 6.5
cargar | cargar | cargar | cargar | cargar | cargar | cargar | cargar | cargar | #DIV/0! | 0 | cargar | cargar | 6.5
cargar | cargar | cargar | cargar | cargar | cargar | cargar | cargar | cargar | #DIV/0! | 0 | cargar | cargar | 6.5
cargar | cargar | cargar | cargar | cargar | cargar | cargar | cargar | cargar | #DIV/0! | 0 | cargar | cargar | 6.5
cargar | cargar | cargar | cargar | cargar | cargar | cargar | cargar | cargar | #DIV/0! | 0 | cargar | cargar | 6.5
cargar | cargar | cargar | cargar | cargar | cargar | cargar | cargar | cargar | #DIV/0! | 0 | cargar | cargar | 6.5
cargar | cargar | cargar | cargar | cargar | cargar | cargar | cargar | cargar | #DIV/0! | 0 | cargar | cargar | 6.5
cargar | cargar | cargar | cargar | cargar | cargar | cargar | cargar | cargar | #DIV/0! | 0 | cargar | cargar | 6.5
cargar | cargar | cargar | cargar | cargar | cargar | cargar | cargar | cargar | #DIV/0! | 0 | cargar | cargar | 6.5
cargar | cargar | cargar | cargar | cargar | cargar | cargar | cargar | cargar | #DIV/0! | 0 | cargar | cargar | 6.5
cargar | cargar | cargar | cargar | cargar | cargar | cargar | cargar | cargar | #DIV/0! | 0 | cargar | cargar | 6.5
cargar | cargar | cargar | cargar | cargar | cargar | cargar | cargar | cargar | #DIV/0! | 0 | cargar | cargar | 6.5
cargar | cargar | cargar | cargar | cargar | cargar | cargar | cargar | cargar | #DIV/0! | 0 | cargar | cargar | 6.5
cargar | cargar | cargar | cargar | cargar | cargar | cargar | cargar | cargar | #DIV/0! | 0 | cargar | cargar | 6.5
cargar | cargar | cargar | cargar | cargar | cargar | cargar | cargar | cargar | #DIV/0! | 0 | cargar | cargar | 6.5
cargar | cargar | cargar | cargar | cargar | cargar | cargar | cargar | cargar | #DIV/0! | 0 | cargar | cargar | 6.5
cargar | cargar | cargar | cargar | cargar | cargar | cargar | cargar | cargar | #DIV/0! | 0 | cargar | cargar | 6.5
cargar | cargar | cargar | cargar | cargar | cargar | cargar | cargar | cargar | #DIV/0! | 0 | cargar | cargar | 6.5
cargar | cargar | cargar | cargar | cargar | cargar | cargar | cargar | cargar | #DIV/0! | 0 | cargar | cargar | 6.5
cargar | cargar | cargar | cargar | cargar | cargar | cargar | cargar | cargar | #DIV/0! | 0 | cargar | cargar | 6.5
cargar | cargar | cargar | cargar | cargar | cargar | cargar | cargar | cargar | #DIV/0! | 0 | cargar | cargar | 6.5
cargar | cargar | cargar | cargar | cargar | cargar | cargar | cargar | cargar | #DIV/0! | 0 | cargar | cargar | 6.5
cargar | cargar | cargar | cargar | cargar | cargar | cargar | cargar | cargar | #DIV/0! | 0 | cargar | cargar | 6.5
cargar | cargar | cargar | cargar | cargar | cargar | cargar | cargar | cargar | #DIV/0! | 0 | cargar | cargar | 6.5
cargar | cargar | cargar | cargar | cargar | cargar | cargar | cargar | cargar | #DIV/0! | 0 | cargar | cargar | 6.5
cargar | cargar | cargar | cargar | cargar | cargar | cargar | cargar | cargar | #DIV/0! | 0 | cargar | cargar | 6.5
cargar | cargar | cargar | cargar | cargar | cargar | cargar | cargar | cargar | #DIV/0! | 0 | cargar | cargar | 6.5
cargar | cargar | cargar | cargar | cargar | cargar | cargar | cargar | cargar | #DIV/0! | 0 | cargar | cargar | 6.5
cargar | cargar | cargar | cargar | cargar | cargar | cargar | cargar | cargar | #DIV/0! | 0 | cargar | cargar | 6.5
cargar | cargar | cargar | cargar | cargar | cargar | cargar | cargar | cargar | #DIV/0! | 0 | cargar | cargar | 6.5
cargar | cargar | cargar | cargar | cargar | cargar | cargar | cargar | cargar | #DIV/0! | 0 | cargar | cargar | 6.5
cargar | cargar | cargar | cargar | cargar | cargar | cargar | cargar | cargar | #DIV/0! | 0 | cargar | cargar | 6.5
cargar | cargar | cargar | cargar | cargar | cargar | cargar | cargar | cargar | #DIV/0! | 0 | cargar | cargar | 6.5
cargar | cargar | cargar | cargar | cargar | cargar | cargar | cargar | cargar | #DIV/0! | 0 | cargar | cargar | 6.5
cargar | cargar | cargar | cargar | cargar | cargar | cargar | cargar | cargar | #DIV/0! | 0 | cargar | cargar | 6.5
cargar | cargar | cargar | cargar | cargar | cargar | cargar | cargar | cargar | #DIV/0! | 0 | cargar | cargar | 6.5
cargar | cargar | cargar | cargar | cargar | cargar | cargar | cargar | cargar | #DIV/0! | 0 | cargar | cargar | 6.5
cargar | cargar | cargar | cargar | cargar | cargar | cargar | cargar | cargar | #DIV/0! | 0 | cargar | cargar | 6.5
cargar | cargar | cargar | cargar | cargar | cargar | cargar | cargar | cargar | #DIV/0! | 0 | cargar | cargar | 6.5
cargar | cargar | cargar | cargar | cargar | cargar | cargar | cargar | cargar | #DIV/0! | 0 | cargar | cargar | 6.5
cargar | cargar | cargar | cargar | cargar | cargar | cargar | cargar | cargar | #DIV/0! | 0 | cargar | cargar | 6.5
cargar | cargar | cargar | cargar | cargar | cargar | cargar | cargar | cargar | #DIV/0! | 0 | cargar | cargar | 6.5
cargar | cargar | cargar | cargar | cargar | cargar | cargar | cargar | cargar | #DIV/0! | 0 | cargar | cargar | 6.5
cargar | cargar | cargar | cargar | cargar | cargar | cargar | cargar | cargar | #DIV/0! | 0 | cargar | cargar | 6.5
cargar | cargar | cargar | cargar | cargar | cargar | cargar | cargar | cargar | #DIV/0! | 0 | cargar | cargar | 6.5
cargar | cargar | cargar | cargar | cargar | cargar | cargar | cargar | cargar | #DIV/0! | 0 | cargar | cargar | 6.5
cargar | cargar | cargar | cargar | cargar | cargar | cargar | cargar | cargar | #DIV/0! | 0 | cargar | cargar | 6.5
cargar | cargar | cargar | cargar | cargar | cargar | cargar | cargar | cargar | #DIV/0! | 0 | cargar | cargar | 6.5
cargar | cargar | cargar | cargar | cargar | cargar | cargar | cargar | cargar | #DIV/0! | 0 | cargar | cargar | 6.5
cargar | cargar | cargar | cargar | cargar | cargar | cargar | cargar | cargar | #DIV/0! | 0 | cargar | cargar | 6.5
cargar | cargar | cargar | cargar | cargar | cargar | cargar | cargar | cargar | #DIV/0! | 0 | cargar | cargar | 6.5
cargar | cargar | cargar | cargar | cargar | cargar | cargar | cargar | cargar | #DIV/0! | 0 | cargar | cargar | 6.5
cargar | cargar | cargar | cargar | cargar | cargar | cargar | cargar | cargar | #DIV/0! | 0 | cargar | cargar | 6.5
cargar | cargar | cargar | cargar | cargar | cargar | cargar | cargar | cargar | #DIV/0! | 0 | cargar | cargar | 6.5
cargar | cargar | cargar | cargar | cargar | cargar | cargar | cargar | cargar | #DIV/0! | 0 | cargar | cargar | 6.5
cargar | cargar | cargar | cargar | cargar | cargar | cargar | cargar | cargar | #DIV/0! | 0 | cargar | cargar | 6.5
cargar | cargar | cargar | cargar | cargar | cargar | cargar | cargar | cargar | #DIV/0! | 0 | cargar | cargar | 6.5
cargar | cargar | cargar | cargar | cargar | cargar | cargar | cargar | cargar | #DIV/0! | 0 | cargar | cargar | 6.5
cargar | cargar | cargar | cargar | cargar | cargar | cargar | cargar | cargar | #DIV/0! | 0 | cargar | cargar | 6.5
cargar | cargar | cargar | cargar | cargar | cargar | cargar | cargar | cargar | #DIV/0! | 0 | cargar | cargar | 6.5
cargar | cargar | cargar | cargar | cargar | cargar | cargar | cargar | cargar | #DIV/0! | 0 | cargar | cargar | 6.5
cargar | cargar | cargar | cargar | cargar | cargar | cargar | cargar | cargar | #DIV/0! | 0 | cargar | cargar | 6.5
cargar | cargar | cargar | cargar | cargar | cargar | cargar | cargar | cargar | #DIV/0! | 0 | cargar | cargar | 6.5
cargar | cargar | cargar | cargar | cargar | cargar | cargar | cargar | cargar | #DIV/0! | 0 | cargar | cargar | 6.5
cargar | cargar | cargar | cargar | cargar | cargar | cargar | cargar | cargar | #DIV/0! | 0 | cargar | cargar | 6.5
cargar | cargar | cargar | cargar | cargar | cargar | cargar | cargar | cargar | #DIV/0! | 0 | cargar | cargar | 6.5
cargar | cargar | cargar | cargar | cargar | cargar | cargar | cargar | cargar | #DIV/0! | 0 | cargar | cargar | 6.5
cargar | cargar | cargar | cargar | cargar | cargar | cargar | cargar | cargar | #DIV/0! | 0 | cargar | cargar | 6.5
cargar | cargar | cargar | cargar | cargar | cargar | cargar | cargar | cargar | #DIV/0! | 0 | cargar | cargar | 6.5
cargar | cargar | cargar | cargar | cargar | cargar | cargar | cargar | cargar | #DIV/0! | 0 | cargar | cargar | 6.5
cargar | cargar | cargar | cargar | cargar | cargar | cargar | cargar | cargar | #DIV/0! | 0 | cargar | cargar | 6.5
cargar | cargar | cargar | cargar | cargar | cargar | cargar | cargar | cargar | #DIV/0! | 0 | cargar | cargar | 6.5
cargar | cargar | cargar | cargar | cargar | cargar | cargar | cargar | cargar | #DIV/0! | 0 | cargar | cargar | 6.5
cargar | cargar | cargar | cargar | cargar | cargar | cargar | cargar | cargar | #DIV/0! | 0 | cargar | cargar | 6.5
cargar | cargar | cargar | cargar | cargar | cargar | cargar | cargar | cargar | #DIV/0! | 0 | cargar | cargar | 6.5
cargar | cargar | cargar | cargar | cargar | cargar | cargar | cargar | cargar | #DIV/0! | 0 | cargar | cargar | 6.5
cargar | cargar | cargar | cargar | cargar | cargar | cargar | cargar | cargar | #DIV/0! | 0 | cargar | cargar | 6.5
cargar | cargar | cargar | cargar | cargar | cargar | cargar | cargar | cargar | #DIV/0! | 0 | cargar | cargar | 6.5
cargar | cargar | cargar | cargar | cargar | cargar | cargar | cargar | cargar | #DIV/0! | 0 | cargar | cargar | 6.5
cargar | cargar | cargar | cargar | cargar | cargar | cargar | cargar | cargar | #DIV/0! | 0 | cargar | cargar | 6.5
cargar | cargar | cargar | cargar | cargar | cargar | cargar | cargar | cargar | #DIV/0! | 0 | cargar | cargar | 6.5
cargar | cargar | cargar | cargar | cargar | cargar | cargar | cargar | cargar | #DIV/0! | 0 | cargar | cargar | 6.5
cargar | cargar | cargar | cargar | cargar | cargar | cargar | cargar | cargar | #DIV/0! | 0 | cargar | cargar | 6.5
cargar | cargar | cargar | cargar | cargar | cargar | cargar | cargar | cargar | #DIV/0! | 0 | cargar | cargar | 6.5
cargar | cargar | cargar | cargar | cargar | cargar | cargar | cargar | cargar | #DIV/0! | 0 | cargar | cargar | 6.5
cargar | cargar | cargar | cargar | cargar | cargar | cargar | cargar | cargar | #DIV/0! | 0 | cargar | cargar | 6.5
cargar | cargar | cargar | cargar | cargar | cargar | cargar | cargar | cargar | #DIV/0! | 0 | cargar | cargar | 6.5
cargar | cargar | cargar | cargar | cargar | cargar | cargar | cargar | cargar | #DIV/0! | 0 | cargar | cargar | 6.5
cargar | cargar | cargar | cargar | cargar | cargar | cargar | cargar | cargar | #DIV/0! | 0 | cargar | cargar | 6.5
cargar | cargar | cargar | cargar | cargar | cargar | cargar | cargar | cargar | #DIV/0! | 0 | cargar | cargar | 6.5
cargar | cargar | cargar | cargar | cargar | cargar | cargar | cargar | cargar | #DIV/0! | 0 | cargar | cargar | 6.5
cargar | cargar | cargar | cargar | cargar | cargar | cargar | cargar | cargar | #DIV/0! | 0 | cargar | cargar | 6.5
cargar | cargar | cargar | cargar | cargar | cargar | cargar | cargar | cargar | #DIV/0! | 0 | cargar | cargar | 6.5
cargar | cargar | cargar | cargar | cargar | cargar | cargar | cargar | cargar | #DIV/0! | 0 | cargar | cargar | 6.5
cargar | cargar | cargar | cargar | cargar | cargar | cargar | cargar | cargar | #DIV/0! | 0 | cargar | cargar | 6.5
cargar | cargar | cargar | cargar | cargar | cargar | cargar | cargar | cargar | #DIV/0! | 0 | cargar | cargar | 6.5
cargar | cargar | cargar | cargar | cargar | cargar | cargar | cargar | cargar | #DIV/0! | 0 | cargar | cargar | 6.5
cargar | cargar | cargar | cargar | cargar | cargar | cargar | cargar | cargar | #DIV/0! | 0 | cargar | cargar | 6.5
cargar | cargar | cargar | cargar | cargar | cargar | cargar | cargar | cargar | #DIV/0! | 0 | cargar | cargar | 6.5
cargar | cargar | cargar | cargar | cargar | cargar | cargar | cargar | cargar | #DIV/0! | 0 | cargar | cargar | 6.5
cargar | cargar | cargar | cargar | cargar | cargar | cargar | cargar | cargar | #DIV/0! | 0 | cargar | cargar | 6.5
cargar | cargar | cargar | cargar | cargar | cargar | cargar | cargar | cargar | #DIV/0! | 0 | cargar | cargar | 6.5
cargar | cargar | cargar | cargar | cargar | cargar | cargar | cargar | cargar | #DIV/0! | 0 | cargar | cargar | 6.5
cargar | cargar | cargar | cargar | cargar | cargar | cargar | cargar | cargar | #DIV/0! | 0 | cargar | cargar | 6.5
cargar | cargar | cargar | cargar | cargar | cargar | cargar | cargar | cargar | #DIV/0! | 0 | cargar | cargar | 6.5
cargar | cargar | cargar | cargar | cargar | cargar | cargar | cargar | cargar | #DIV/0! | 0 | cargar | cargar | 6.5
cargar | cargar | cargar | cargar | cargar | cargar | cargar | cargar | cargar | #DIV/0! | 0 | cargar | cargar | 6.5
cargar | cargar | cargar | cargar | cargar | cargar | cargar | cargar | cargar | #DIV/0! | 0 | cargar | cargar | 6.5
cargar | cargar | cargar | cargar | cargar | cargar | cargar | cargar | cargar | #DIV/0! | 0 | cargar | cargar | 6.5
cargar | cargar | cargar | cargar | cargar | cargar | cargar | cargar | cargar | #DIV/0! | 0 | cargar | cargar | 6.5
cargar | cargar | cargar | cargar | cargar | cargar | cargar | cargar | cargar | #DIV/0! | 0 | cargar | cargar | 6.5
cargar | cargar | cargar | cargar | cargar | cargar | cargar | cargar | cargar | #DIV/0! | 0 | cargar | cargar | 6.5
cargar | cargar | cargar | cargar | cargar | cargar | cargar | cargar | cargar | #DIV/0! | 0 | cargar | cargar | 6.5
cargar | cargar | cargar | cargar | cargar | cargar | cargar | cargar | cargar | #DIV/0! | 0 | cargar | cargar | 6.5
cargar | cargar | cargar | cargar | cargar | cargar | cargar | cargar | cargar | #DIV/0! | 0 | cargar | cargar | 6.5
cargar | cargar | cargar | cargar | cargar | cargar | cargar | cargar | cargar | #DIV/0! | 0 | cargar | cargar | 6.5
cargar | cargar | cargar | cargar | cargar | cargar | cargar | cargar | cargar | #DIV/0! | 0 | cargar | cargar | 6.5
cargar | cargar | cargar | cargar | cargar | cargar | cargar | cargar | cargar | #DIV/0! | 0 | cargar | cargar | 6.5
cargar | cargar | cargar | cargar | cargar | cargar | cargar | cargar | cargar | #DIV/0! | 0 | cargar | cargar | 6.5
cargar | cargar | cargar | cargar | cargar | cargar | cargar | cargar | cargar | #DIV/0! | 0 | cargar | cargar | 6.5
cargar | cargar | cargar | cargar | cargar | cargar | cargar | cargar | cargar | #DIV/0! | 0 | cargar | cargar | 6.5
cargar | cargar | cargar | cargar | cargar | cargar | cargar | cargar | cargar | #DIV/0! | 0 | cargar | cargar | 6.5
cargar | cargar | cargar | cargar | cargar | cargar | cargar | cargar | cargar | #DIV/0! | 0 | cargar | cargar | 6.5
cargar | cargar | cargar | cargar | cargar | cargar | cargar | cargar | cargar | #DIV/0! | 0 | cargar | cargar | 6.5
cargar | cargar | cargar | cargar | cargar | cargar | cargar | cargar | cargar | #DIV/0! | 0 | cargar | cargar | 6.5
cargar | cargar | cargar | cargar | cargar | cargar | cargar | cargar | cargar | #DIV/0! | 0 | cargar | cargar | 6.5
cargar | cargar | cargar | cargar | cargar | cargar | cargar | cargar | cargar | #DIV/0! | 0 | cargar | cargar | 6.5
cargar | cargar | cargar | cargar | cargar | cargar | cargar | cargar | cargar | #DIV/0! | 0 | cargar | cargar | 6.5
cargar | cargar | cargar | cargar | cargar | cargar | cargar | cargar | cargar | #DIV/0! | 0 | cargar | cargar | 6.5
cargar | cargar | cargar | cargar | cargar | cargar | cargar | cargar | cargar | #DIV/0! | 0 | cargar | cargar | 6.5
cargar | cargar | cargar | cargar | cargar | cargar | cargar | cargar | cargar | #DIV/0! | 0 | cargar | cargar | 6.5
cargar | cargar | cargar | cargar | cargar | cargar | cargar | cargar | cargar | #DIV/0! | 0 | cargar | cargar | 6.5
cargar | cargar | cargar | cargar | cargar | cargar | cargar | cargar | cargar | #DIV/0! | 0 | cargar | cargar | 6.5
cargar | cargar | cargar | cargar | cargar | cargar | cargar | cargar | cargar | #DIV/0! | 0 | cargar | cargar | 6.5
cargar | cargar | cargar | cargar | cargar | cargar | cargar | cargar | cargar | #DIV/0! | 0 | cargar | cargar | 6.5
cargar | cargar | cargar | cargar | cargar | cargar | cargar | cargar | cargar | #DIV/0! | 0 | cargar | cargar | 6.5
cargar | cargar | cargar | cargar | cargar | cargar | cargar | cargar | cargar | #DIV/0! | 0 | cargar | cargar | 6.5
cargar | cargar | cargar | cargar | cargar | cargar | cargar | cargar | cargar | #DIV/0! | 0 | cargar | cargar | 6.5
cargar | cargar | cargar | cargar | cargar | cargar | cargar | cargar | cargar | #DIV/0! | 0 | cargar | cargar | 6.5
cargar | cargar | cargar | cargar | cargar | cargar | cargar | cargar | cargar | #DIV/0! | 0 | cargar | cargar | 6.5
cargar | cargar | cargar | cargar | cargar | cargar | cargar | cargar | cargar | #DIV/0! | 0 | cargar | cargar | 6.5
cargar | cargar | cargar | cargar | cargar | cargar | cargar | cargar | cargar | #DIV/0! | 0 | cargar | cargar | 6.5
cargar | cargar | cargar | cargar | cargar | cargar | cargar | cargar | cargar | #DIV/0! | 0 | cargar | cargar | 6.5
cargar | cargar | cargar | cargar | cargar | cargar | cargar | cargar | cargar | #DIV/0! | 0 | cargar | cargar | 6.5
cargar | cargar | cargar | cargar | cargar | cargar | cargar | cargar | cargar | #DIV/0! | 0 | cargar | cargar | 6.5
cargar | cargar | cargar | cargar | cargar | cargar | cargar | cargar | cargar | #DIV/0! | 0 | cargar | cargar | 6.5
cargar | cargar | cargar | cargar | cargar | cargar | cargar | cargar | cargar | #DIV/0! | 0 | cargar | cargar | 6.5
cargar | cargar | cargar | cargar | cargar | cargar | cargar | cargar | cargar | #DIV/0! | 0 | cargar | cargar | 6.5
cargar | cargar | cargar | cargar | cargar | 1 | cargar | 10000 | cargar | #DIV/0! | 0 | cargar | cargar | 6.5

## BASE IPH TL2
COLADA | LOTE | Decarburación | [6 empty] | % DE PERLITA GRUESA | [11 empty] | %PG Promedio
[9 empty] | 1 |  | 2 |  | 3 |  | 4 |  | 5 |  | 6 |  |  | no tocar | en blanco cargar
|  | Promedio | Máximo |  | 4 VALORES A 90° |  |  |  | radio medio |  |  |  | centro |  |  |  | radio medio
49065 | 2220046115 | 0.055 | 0.08 | T | 80 | 60 | 50 | 30 | 1 | 2 | 3 | 4 | 5 | 6 | 7 | 8 | 9 | 10 | 11 | 12 | 6.5
49065 | 2220046116 | 0.0675 | 0.1 | T | 100 | 90 | 40 | 40 | 1 | 2 | 3 | 4 | 5 | 6 | 7 | 8 | 9 | 10 | 11 | 12 | 6.5
49065 | 2220046117 | 0.055 | 0.08 | T | 80 | 60 | 40 | 40 | 1 | 2 | 3 | 4 | 5 | 6 | 7 | 8 | 9 | 10 | 11 | 12 | 6.5
49065 | 2220046118 | 0.0675 | 0.1 | T | 100 | 80 | 50 | 40 | 1 | 2 | 3 | 4 | 5 | 6 | 7 | 8 | 9 | 10 | 11 | 12 | 6.5
49065 | 2220046119 | 0.05 | 0.08 | T | 80 | 60 | 30 | 30 | 1 | 2 | 3 | 4 | 5 | 6 | 7 | 8 | 9 | 10 | 11 | 12 | 6.5
49065 | 2220046120 | 0.07 | 0.1 | T | 100 | 90 | 50 | 40 | 1 | 2 | 3 | 4 | 5 | 6 | 7 | 8 | 9 | 10 | 11 | 12 | 6.5
71671 | 2220051191 | 0.0525 | 0.08 | T | 80 | 60 | 40 | 30 | 1 | 2 | 3 | 4 | 5 | 6 | 7 | 8 | 9 | 10 | 11 | 12 | 6.5
71671 | 2220051192 | 0.075 | 0.1 | T | 100 | 70 | 70 | 60 | 1 | 2 | 3 | 4 | 5 | 6 | 7 | 8 | 9 | 10 | 11 | 12 | 6.5
71671 | 2220051193 | 0.065 | 0.1 | T | 100 | 80 | 40 | 40 | 1 | 2 | 3 | 4 | 5 | 6 | 7 | 8 | 9 | 10 | 11 | 12 | 6.5
71671 | 2220051194 | 0.05 | 0.08 | T | 80 | 60 | 30 | 30 | 1 | 2 | 3 | 4 | 5 | 6 | 7 | 8 | 9 | 10 | 11 | 12 | 6.5
71671 | 2220051195 | 0.055 | 0.09 | T | 90 | 60 | 40 | 30 | 1 | 2 | 3 | 4 | 5 | 6 | 7 | 8 | 9 | 10 | 11 | 12 | 6.5
71671 | 2220051196 | 0.0475 | 0.07 | T | 70 | 60 | 30 | 30 | 1 | 2 | 3 | 4 | 5 | 6 | 7 | 8 | 9 | 10 | 11 | 12 | 6.5
71672 | 2220051200 | 0.055 | 0.08 | T | 80 | 70 | 40 | 30 | 1 | 2 | 3 | 4 | 5 | 6 | 7 | 8 | 9 | 10 | 11 | 12 | 6.5
71672 | 2220051201 | 0.055 | 0.09 | T | 90 | 60 | 30 | 40 | 1 | 2 | 3 | 4 | 5 | 6 | 7 | 8 | 9 | 10 | 11 | 12 | 6.5
71672 | 2220051202 | 0.0575 | 0.08 | T | 80 | 70 | 40 | 40 | 1 | 2 | 3 | 4 | 5 | 6 | 7 | 8 | 9 | 10 | 11 | 12 | 6.5
71672 | 2220051203 | 0.0475 | 0.07 | T | 70 | 60 | 30 | 30 | 1 | 2 | 3 | 4 | 5 | 6 | 7 | 8 | 9 | 10 | 11 | 12 | 6.5
71672 | 2220051204 | 0.045 | 0.07 | T | 70 | 60 | 30 | 20 | 1 | 2 | 3 | 4 | 5 | 6 | 7 | 8 | 9 | 10 | 11 | 12 | 6.5
71672 | 2220051205 | 0.0525 | 0.08 | T | 80 | 60 | 40 | 30 | 1 | 2 | 3 | 4 | 5 | 6 | 7 | 8 | 9 | 10 | 11 | 12 | 6.5
cargar | cargar | #DIV/0! | 0 | T |  |  |  |  | 1 | 2 | 3 | 4 | 5 | 6 | 7 | 8 | 9 | 10 | 11 | 12 | 6.5
cargar | cargar | #DIV/0! | 0 | T |  |  |  |  | 1 | 2 | 3 | 4 | 5 | 6 | 7 | 8 | 9 | 10 | 11 | 12 | 6.5
cargar | cargar | #DIV/0! | 0 | T |  |  |  |  | 1 | 2 | 3 | 4 | 5 | 6 | 7 | 8 | 9 | 10 | 11 | 12 | 6.5
cargar | cargar | #DIV/0! | 0 | T |  |  |  |  | 1 | 2 | 3 | 4 | 5 | 6 | 7 | 8 | 9 | 10 | 11 | 12 | 6.5
cargar | cargar | #DIV/0! | 0 | T |  |  |  |  | 1 | 2 | 3 | 4 | 5 | 6 | 7 | 8 | 9 | 10 | 11 | 12 | 6.5
cargar | cargar | #DIV/0! | 0 | T |  |  |  |  | 1 | 2 | 3 | 4 | 5 | 6 | 7 | 8 | 9 | 10 | 11 | 12 | 6.5
cargar | cargar | #DIV/0! | 0 | T |  |  |  |  | 1 | 2 | 3 | 4 | 5 | 6 | 7 | 8 | 9 | 10 | 11 | 12 | 6.5
cargar | cargar | #DIV/0! | 0 | T |  |  |  |  | 1 | 2 | 3 | 4 | 5 | 6 | 7 | 8 | 9 | 10 | 11 | 12 | 6.5
cargar | cargar | #DIV/0! | 0 | T |  |  |  |  | 1 | 2 | 3 | 4 | 5 | 6 | 7 | 8 | 9 | 10 | 11 | 12 | 6.5
cargar | cargar | #DIV/0! | 0 | T |  |  |  |  | 1 | 2 | 3 | 4 | 5 | 6 | 7 | 8 | 9 | 10 | 11 | 12 | 6.5
cargar | cargar | #DIV/0! | 0 | T |  |  |  |  | 1 | 2 | 3 | 4 | 5 | 6 | 7 | 8 | 9 | 10 | 11 | 12 | 6.5
cargar | cargar | #DIV/0! | 0 | T |  |  |  |  | 1 | 2 | 3 | 4 | 5 | 6 | 7 | 8 | 9 | 10 | 11 | 12 | 6.5
cargar | cargar | #DIV/0! | 0 | T |  |  |  |  | 1 | 2 | 3 | 4 | 5 | 6 | 7 | 8 | 9 | 10 | 11 | 12 | 6.5
cargar | cargar | #DIV/0! | 0 | T |  |  |  |  | 1 | 2 | 3 | 4 | 5 | 6 | 7 | 8 | 9 | 10 | 11 | 12 | 6.5
cargar | cargar | #DIV/0! | 0 | T |  |  |  |  | 1 | 2 | 3 | 4 | 5 | 6 | 7 | 8 | 9 | 10 | 11 | 12 | 6.5
cargar | cargar | #DIV/0! | 0 | T |  |  |  |  | 1 | 2 | 3 | 4 | 5 | 6 | 7 | 8 | 9 | 10 | 11 | 12 | 6.5
cargar | cargar | #DIV/0! | 0 | T |  |  |  |  | 1 | 2 | 3 | 4 | 5 | 6 | 7 | 8 | 9 | 10 | 11 | 12 | 6.5
cargar | cargar | #DIV/0! | 0 | T |  |  |  |  | 1 | 2 | 3 | 4 | 5 | 6 | 7 | 8 | 9 | 10 | 11 | 12 | 6.5
cargar | cargar | #DIV/0! | 0 | T |  |  |  |  | 1 | 2 | 3 | 4 | 5 | 6 | 7 | 8 | 9 | 10 | 11 | 12 | 6.5
cargar | cargar | #DIV/0! | 0 | T |  |  |  |  | 1 | 2 | 3 | 4 | 5 | 6 | 7 | 8 | 9 | 10 | 11 | 12 | 6.5
cargar | cargar | #DIV/0! | 0 | T |  |  |  |  | 1 | 2 | 3 | 4 | 5 | 6 | 7 | 8 | 9 | 10 | 11 | 12 | 6.5
cargar | cargar | #DIV/0! | 0 | T |  |  |  |  | 1 | 2 | 3 | 4 | 5 | 6 | 7 | 8 | 9 | 10 | 11 | 12 | 6.5
cargar | cargar | #DIV/0! | 0 | T |  |  |  |  | 1 | 2 | 3 | 4 | 5 | 6 | 7 | 8 | 9 | 10 | 11 | 12 | 6.5
cargar | cargar | #DIV/0! | 0 | T |  |  |  |  | 1 | 2 | 3 | 4 | 5 | 6 | 7 | 8 | 9 | 10 | 11 | 12 | 6.5
cargar | cargar | #DIV/0! | 0 | T |  |  |  |  | 1 | 2 | 3 | 4 | 5 | 6 | 7 | 8 | 9 | 10 | 11 | 12 | 6.5
cargar | cargar | #DIV/0! | 0 | T |  |  |  |  | 1 | 2 | 3 | 4 | 5 | 6 | 7 | 8 | 9 | 10 | 11 | 12 | 6.5
cargar | cargar | #DIV/0! | 0 | T |  |  |  |  | 1 | 2 | 3 | 4 | 5 | 6 | 7 | 8 | 9 | 10 | 11 | 12 | 6.5
cargar | cargar | #DIV/0! | 0 | T |  |  |  |  | 1 | 2 | 3 | 4 | 5 | 6 | 7 | 8 | 9 | 10 | 11 | 12 | 6.5
cargar | cargar | #DIV/0! | 0 | T |  |  |  |  | 1 | 2 | 3 | 4 | 5 | 6 | 7 | 8 | 9 | 10 | 11 | 12 | 6.5
cargar | cargar | #DIV/0! | 0 | T |  |  |  |  | 1 | 2 | 3 | 4 | 5 | 6 | 7 | 8 | 9 | 10 | 11 | 12 | 6.5
cargar | cargar | #DIV/0! | 0 | T |  |  |  |  | 1 | 2 | 3 | 4 | 5 | 6 | 7 | 8 | 9 | 10 | 11 | 12 | 6.5
cargar | cargar | #DIV/0! | 0 | T |  |  |  |  | 1 | 2 | 3 | 4 | 5 | 6 | 7 | 8 | 9 | 10 | 11 | 12 | 6.5
cargar | cargar | #DIV/0! | 0 | T |  |  |  |  | 1 | 2 | 3 | 4 | 5 | 6 | 7 | 8 | 9 | 10 | 11 | 12 | 6.5
cargar | cargar | #DIV/0! | 0 | T |  |  |  |  | 1 | 2 | 3 | 4 | 5 | 6 | 7 | 8 | 9 | 10 | 11 | 12 | 6.5
cargar | cargar | #DIV/0! | 0 | T |  |  |  |  | 1 | 2 | 3 | 4 | 5 | 6 | 7 | 8 | 9 | 10 | 11 | 12 | 6.5
cargar | cargar | #DIV/0! | 0 | T |  |  |  |  | 1 | 2 | 3 | 4 | 5 | 6 | 7 | 8 | 9 | 10 | 11 | 12 | 6.5
cargar | cargar | #DIV/0! | 0 | T |  |  |  |  | 1 | 2 | 3 | 4 | 5 | 6 | 7 | 8 | 9 | 10 | 11 | 12 | 6.5
cargar | cargar | #DIV/0! | 0 | T |  |  |  |  | 1 | 2 | 3 | 4 | 5 | 6 | 7 | 8 | 9 | 10 | 11 | 12 | 6.5
cargar | cargar | #DIV/0! | 0 | T |  |  |  |  | 1 | 2 | 3 | 4 | 5 | 6 | 7 | 8 | 9 | 10 | 11 | 12 | 6.5
cargar | cargar | #DIV/0! | 0 | T |  |  |  |  | 1 | 2 | 3 | 4 | 5 | 6 | 7 | 8 | 9 | 10 | 11 | 12 | 6.5
cargar | cargar | #DIV/0! | 0 | T |  |  |  |  | 1 | 2 | 3 | 4 | 5 | 6 | 7 | 8 | 9 | 10 | 11 | 12 | 6.5
cargar | cargar | #DIV/0! | 0 | T |  |  |  |  | 1 | 2 | 3 | 4 | 5 | 6 | 7 | 8 | 9 | 10 | 11 | 12 | 6.5
cargar | cargar | #DIV/0! | 0 | T |  |  |  |  | 1 | 2 | 3 | 4 | 5 | 6 | 7 | 8 | 9 | 10 | 11 | 12 | 6.5
cargar | cargar | #DIV/0! | 0 | T |  |  |  |  | 1 | 2 | 3 | 4 | 5 | 6 | 7 | 8 | 9 | 10 | 11 | 12 | 6.5
cargar | cargar | #DIV/0! | 0 | T |  |  |  |  | 1 | 2 | 3 | 4 | 5 | 6 | 7 | 8 | 9 | 10 | 11 | 12 | 6.5
cargar | cargar | #DIV/0! | 0 | T |  |  |  |  | 1 | 2 | 3 | 4 | 5 | 6 | 7 | 8 | 9 | 10 | 11 | 12 | 6.5
cargar | cargar | #DIV/0! | 0 | T |  |  |  |  | 1 | 2 | 3 | 4 | 5 | 6 | 7 | 8 | 9 | 10 | 11 | 12 | 6.5
cargar | cargar | #DIV/0! | 0 | T |  |  |  |  | 1 | 2 | 3 | 4 | 5 | 6 | 7 | 8 | 9 | 10 | 11 | 12 | 6.5
cargar | cargar | #DIV/0! | 0 | T |  |  |  |  | 1 | 2 | 3 | 4 | 5 | 6 | 7 | 8 | 9 | 10 | 11 | 12 | 6.5
cargar | cargar | #DIV/0! | 0 | T |  |  |  |  | 1 | 2 | 3 | 4 | 5 | 6 | 7 | 8 | 9 | 10 | 11 | 12 | 6.5
cargar | cargar | #DIV/0! | 0 | T |  |  |  |  | 1 | 2 | 3 | 4 | 5 | 6 | 7 | 8 | 9 | 10 | 11 | 12 | 6.5
cargar | cargar | #DIV/0! | 0 | T |  |  |  |  | 1 | 2 | 3 | 4 | 5 | 6 | 7 | 8 | 9 | 10 | 11 | 12 | 6.5
cargar | cargar | #DIV/0! | 0 | T |  |  |  |  | 1 | 2 | 3 | 4 | 5 | 6 | 7 | 8 | 9 | 10 | 11 | 12 | 6.5
cargar | cargar | #DIV/0! | 0 | T |  |  |  |  | 1 | 2 | 3 | 4 | 5 | 6 | 7 | 8 | 9 | 10 | 11 | 12 | 6.5
cargar | cargar | #DIV/0! | 0 | T |  |  |  |  | 1 | 2 | 3 | 4 | 5 | 6 | 7 | 8 | 9 | 10 | 11 | 12 | 6.5
cargar | cargar | #DIV/0! | 0 | T |  |  |  |  | 1 | 2 | 3 | 4 | 5 | 6 | 7 | 8 | 9 | 10 | 11 | 12 | 6.5
cargar | cargar | #DIV/0! | 0 | T |  |  |  |  | 1 | 2 | 3 | 4 | 5 | 6 | 7 | 8 | 9 | 10 | 11 | 12 | 6.5
cargar | cargar | #DIV/0! | 0 | T |  |  |  |  | 1 | 2 | 3 | 4 | 5 | 6 | 7 | 8 | 9 | 10 | 11 | 12 | 6.5
cargar | cargar | #DIV/0! | 0 | T |  |  |  |  | 1 | 2 | 3 | 4 | 5 | 6 | 7 | 8 | 9 | 10 | 11 | 12 | 6.5
cargar | cargar | #DIV/0! | 0 | T |  |  |  |  | 1 | 2 | 3 | 4 | 5 | 6 | 7 | 8 | 9 | 10 | 11 | 12 | 6.5
cargar | cargar | #DIV/0! | 0 | T |  |  |  |  | 1 | 2 | 3 | 4 | 5 | 6 | 7 | 8 | 9 | 10 | 11 | 12 | 6.5
cargar | cargar | #DIV/0! | 0 | T |  |  |  |  | 1 | 2 | 3 | 4 | 5 | 6 | 7 | 8 | 9 | 10 | 11 | 12 | 6.5
cargar | cargar | #DIV/0! | 0 | T |  |  |  |  | 1 | 2 | 3 | 4 | 5 | 6 | 7 | 8 | 9 | 10 | 11 | 12 | 6.5
cargar | cargar | #DIV/0! | 0 | T |  |  |  |  | 1 | 2 | 3 | 4 | 5 | 6 | 7 | 8 | 9 | 10 | 11 | 12 | 6.5
cargar | cargar | #DIV/0! | 0 | T |  |  |  |  | 1 | 2 | 3 | 4 | 5 | 6 | 7 | 8 | 9 | 10 | 11 | 12 | 6.5
cargar | cargar | #DIV/0! | 0 | T |  |  |  |  | 1 | 2 | 3 | 4 | 5 | 6 | 7 | 8 | 9 | 10 | 11 | 12 | 6.5
cargar | cargar | #DIV/0! | 0 | T |  |  |  |  | 1 | 2 | 3 | 4 | 5 | 6 | 7 | 8 | 9 | 10 | 11 | 12 | 6.5
cargar | cargar | #DIV/0! | 0 | T |  |  |  |  | 1 | 2 | 3 | 4 | 5 | 6 | 7 | 8 | 9 | 10 | 11 | 12 | 6.5
cargar | cargar | #DIV/0! | 0 | T |  |  |  |  | 1 | 2 | 3 | 4 | 5 | 6 | 7 | 8 | 9 | 10 | 11 | 12 | 6.5
cargar | cargar | #DIV/0! | 0 | T |  |  |  |  | 1 | 2 | 3 | 4 | 5 | 6 | 7 | 8 | 9 | 10 | 11 | 12 | 6.5
cargar | cargar | #DIV/0! | 0 | T |  |  |  |  | 1 | 2 | 3 | 4 | 5 | 6 | 7 | 8 | 9 | 10 | 11 | 12 | 6.5
cargar | cargar | #DIV/0! | 0 | T |  |  |  |  | 1 | 2 | 3 | 4 | 5 | 6 | 7 | 8 | 9 | 10 | 11 | 12 | 6.5
cargar | cargar | #DIV/0! | 0 | T |  |  |  |  | 1 | 2 | 3 | 4 | 5 | 6 | 7 | 8 | 9 | 10 | 11 | 12 | 6.5
cargar | cargar | #DIV/0! | 0 | T |  |  |  |  | 1 | 2 | 3 | 4 | 5 | 6 | 7 | 8 | 9 | 10 | 11 | 12 | 6.5
cargar | cargar | #DIV/0! | 0 | T |  |  |  |  | 1 | 2 | 3 | 4 | 5 | 6 | 7 | 8 | 9 | 10 | 11 | 12 | 6.5
cargar | cargar | #DIV/0! | 0 | T |  |  |  |  | 1 | 2 | 3 | 4 | 5 | 6 | 7 | 8 | 9 | 10 | 11 | 12 | 6.5
cargar | cargar | #DIV/0! | 0 | T |  |  |  |  | 1 | 2 | 3 | 4 | 5 | 6 | 7 | 8 | 9 | 10 | 11 | 12 | 6.5
cargar | cargar | #DIV/0! | 0 | T |  |  |  |  | 1 | 2 | 3 | 4 | 5 | 6 | 7 | 8 | 9 | 10 | 11 | 12 | 6.5
cargar | cargar | #DIV/0! | 0 | T |  |  |  |  | 1 | 2 | 3 | 4 | 5 | 6 | 7 | 8 | 9 | 10 | 11 | 12 | 6.5
cargar | cargar | #DIV/0! | 0 | T |  |  |  |  | 1 | 2 | 3 | 4 | 5 | 6 | 7 | 8 | 9 | 10 | 11 | 12 | 6.5
cargar | cargar | #DIV/0! | 0 | T |  |  |  |  | 1 | 2 | 3 | 4 | 5 | 6 | 7 | 8 | 9 | 10 | 11 | 12 | 6.5
cargar | cargar | #DIV/0! | 0 | T |  |  |  |  | 1 | 2 | 3 | 4 | 5 | 6 | 7 | 8 | 9 | 10 | 11 | 12 | 6.5
cargar | cargar | #DIV/0! | 0 | T |  |  |  |  | 1 | 2 | 3 | 4 | 5 | 6 | 7 | 8 | 9 | 10 | 11 | 12 | 6.5
cargar | cargar | #DIV/0! | 0 | T |  |  |  |  | 1 | 2 | 3 | 4 | 5 | 6 | 7 | 8 | 9 | 10 | 11 | 12 | 6.5
cargar | cargar | #DIV/0! | 0 | T |  |  |  |  | 1 | 2 | 3 | 4 | 5 | 6 | 7 | 8 | 9 | 10 | 11 | 12 | 6.5
cargar | cargar | #DIV/0! | 0 | T |  |  |  |  | 1 | 2 | 3 | 4 | 5 | 6 | 7 | 8 | 9 | 10 | 11 | 12 | 6.5
cargar | cargar | #DIV/0! | 0 | T |  |  |  |  | 1 | 2 | 3 | 4 | 5 | 6 | 7 | 8 | 9 | 10 | 11 | 12 | 6.5
cargar | cargar | #DIV/0! | 0 | T |  |  |  |  | 1 | 2 | 3 | 4 | 5 | 6 | 7 | 8 | 9 | 10 | 11 | 12 | 6.5
cargar | cargar | #DIV/0! | 0 | T |  |  |  |  | 1 | 2 | 3 | 4 | 5 | 6 | 7 | 8 | 9 | 10 | 11 | 12 | 6.5
cargar | cargar | #DIV/0! | 0 | T |  |  |  |  | 1 | 2 | 3 | 4 | 5 | 6 | 7 | 8 | 9 | 10 | 11 | 12 | 6.5
cargar | cargar | #DIV/0! | 0 | T |  |  |  |  | 1 | 2 | 3 | 4 | 5 | 6 | 7 | 8 | 9 | 10 | 11 | 12 | 6.5
cargar | cargar | #DIV/0! | 0 | T |  |  |  |  | 1 | 2 | 3 | 4 | 5 | 6 | 7 | 8 | 9 | 10 | 11 | 12 | 6.5
cargar | cargar | #DIV/0! | 0 | T |  |  |  |  | 1 | 2 | 3 | 4 | 5 | 6 | 7 | 8 | 9 | 10 | 11 | 12 | 6.5
cargar | cargar | #DIV/0! | 0 | T |  |  |  |  | 1 | 2 | 3 | 4 | 5 | 6 | 7 | 8 | 9 | 10 | 11 | 12 | 6.5
cargar | cargar | #DIV/0! | 0 | T |  |  |  |  | 1 | 2 | 3 | 4 | 5 | 6 | 7 | 8 | 9 | 10 | 11 | 12 | 6.5
cargar | cargar | #DIV/0! | 0 | T |  |  |  |  | 1 | 2 | 3 | 4 | 5 | 6 | 7 | 8 | 9 | 10 | 11 | 12 | 6.5
cargar | cargar | #DIV/0! | 0 | T |  |  |  |  | 1 | 2 | 3 | 4 | 5 | 6 | 7 | 8 | 9 | 10 | 11 | 12 | 6.5
cargar | cargar | #DIV/0! | 0 | T |  |  |  |  | 1 | 2 | 3 | 4 | 5 | 6 | 7 | 8 | 9 | 10 | 11 | 12 | 6.5
cargar | cargar | #DIV/0! | 0 | T |  |  |  |  | 1 | 2 | 3 | 4 | 5 | 6 | 7 | 8 | 9 | 10 | 11 | 12 | 6.5
cargar | cargar | #DIV/0! | 0 | T |  |  |  |  | 1 | 2 | 3 | 4 | 5 | 6 | 7 | 8 | 9 | 10 | 11 | 12 | 6.5
cargar | cargar | #DIV/0! | 0 | T |  |  |  |  | 1 | 2 | 3 | 4 | 5 | 6 | 7 | 8 | 9 | 10 | 11 | 12 | 6.5
cargar | cargar | #DIV/0! | 0 | T |  |  |  |  | 1 | 2 | 3 | 4 | 5 | 6 | 7 | 8 | 9 | 10 | 11 | 12 | 6.5
cargar | cargar | #DIV/0! | 0 | T |  |  |  |  | 1 | 2 | 3 | 4 | 5 | 6 | 7 | 8 | 9 | 10 | 11 | 12 | 6.5
cargar | cargar | #DIV/0! | 0 | T |  |  |  |  | 1 | 2 | 3 | 4 | 5 | 6 | 7 | 8 | 9 | 10 | 11 | 12 | 6.5
cargar | cargar | #DIV/0! | 0 | T |  |  |  |  | 1 | 2 | 3 | 4 | 5 | 6 | 7 | 8 | 9 | 10 | 11 | 12 | 6.5
cargar | cargar | #DIV/0! | 0 | T |  |  |  |  | 1 | 2 | 3 | 4 | 5 | 6 | 7 | 8 | 9 | 10 | 11 | 12 | 6.5
cargar | cargar | #DIV/0! | 0 | T |  |  |  |  | 1 | 2 | 3 | 4 | 5 | 6 | 7 | 8 | 9 | 10 | 11 | 12 | 6.5
cargar | cargar | #DIV/0! | 0 | T |  |  |  |  | 1 | 2 | 3 | 4 | 5 | 6 | 7 | 8 | 9 | 10 | 11 | 12 | 6.5
cargar | cargar | #DIV/0! | 0 | T |  |  |  |  | 1 | 2 | 3 | 4 | 5 | 6 | 7 | 8 | 9 | 10 | 11 | 12 | 6.5
cargar | cargar | #DIV/0! | 0 | T |  |  |  |  | 1 | 2 | 3 | 4 | 5 | 6 | 7 | 8 | 9 | 10 | 11 | 12 | 6.5
cargar | cargar | #DIV/0! | 0 | T |  |  |  |  | 1 | 2 | 3 | 4 | 5 | 6 | 7 | 8 | 9 | 10 | 11 | 12 | 6.5
cargar | cargar | #DIV/0! | 0 | T |  |  |  |  | 1 | 2 | 3 | 4 | 5 | 6 | 7 | 8 | 9 | 10 | 11 | 12 | 6.5
cargar | cargar | #DIV/0! | 0 | T |  |  |  |  | 1 | 2 | 3 | 4 | 5 | 6 | 7 | 8 | 9 | 10 | 11 | 12 | 6.5
cargar | cargar | #DIV/0! | 0 | T |  |  |  |  | 1 | 2 | 3 | 4 | 5 | 6 | 7 | 8 | 9 | 10 | 11 | 12 | 6.5
cargar | cargar | #DIV/0! | 0 | T |  |  |  |  | 1 | 2 | 3 | 4 | 5 | 6 | 7 | 8 | 9 | 10 | 11 | 12 | 6.5
cargar | cargar | #DIV/0! | 0 | T |  |  |  |  | 1 | 2 | 3 | 4 | 5 | 6 | 7 | 8 | 9 | 10 | 11 | 12 | 6.5
cargar | cargar | #DIV/0! | 0 | T |  |  |  |  | 1 | 2 | 3 | 4 | 5 | 6 | 7 | 8 | 9 | 10 | 11 | 12 | 6.5
cargar | cargar | #DIV/0! | 0 | T |  |  |  |  | 1 | 2 | 3 | 4 | 5 | 6 | 7 | 8 | 9 | 10 | 11 | 12 | 6.5
cargar | cargar | #DIV/0! | 0 | T |  |  |  |  | 1 | 2 | 3 | 4 | 5 | 6 | 7 | 8 | 9 | 10 | 11 | 12 | 6.5
cargar | cargar | #DIV/0! | 0 | T |  |  |  |  | 1 | 2 | 3 | 4 | 5 | 6 | 7 | 8 | 9 | 10 | 11 | 12 | 6.5
cargar | cargar | #DIV/0! | 0 | T |  |  |  |  | 1 | 2 | 3 | 4 | 5 | 6 | 7 | 8 | 9 | 10 | 11 | 12 | 6.5
cargar | cargar | #DIV/0! | 0 | T |  |  |  |  | 1 | 2 | 3 | 4 | 5 | 6 | 7 | 8 | 9 | 10 | 11 | 12 | 6.5
cargar | cargar | #DIV/0! | 0 | T |  |  |  |  | 1 | 2 | 3 | 4 | 5 | 6 | 7 | 8 | 9 | 10 | 11 | 12 | 6.5
cargar | cargar | #DIV/0! | 0 | T |  |  |  |  | 1 | 2 | 3 | 4 | 5 | 6 | 7 | 8 | 9 | 10 | 11 | 12 | 6.5
cargar | cargar | #DIV/0! | 0 | T |  |  |  |  | 1 | 2 | 3 | 4 | 5 | 6 | 7 | 8 | 9 | 10 | 11 | 12 | 6.5
cargar | cargar | #DIV/0! | 0 | T |  |  |  |  | 1 | 2 | 3 | 4 | 5 | 6 | 7 | 8 | 9 | 10 | 11 | 12 | 6.5
cargar | cargar | #DIV/0! | 0 | T |  |  |  |  | 1 | 2 | 3 | 4 | 5 | 6 | 7 | 8 | 9 | 10 | 11 | 12 | 6.5
cargar | cargar | #DIV/0! | 0 | T |  |  |  |  | 1 | 2 | 3 | 4 | 5 | 6 | 7 | 8 | 9 | 10 | 11 | 12 | 6.5
cargar | cargar | #DIV/0! | 0 | T |  |  |  |  | 1 | 2 | 3 | 4 | 5 | 6 | 7 | 8 | 9 | 10 | 11 | 12 | 6.5
cargar | cargar | #DIV/0! | 0 | T |  |  |  |  | 1 | 2 | 3 | 4 | 5 | 6 | 7 | 8 | 9 | 10 | 11 | 12 | 6.5
cargar | cargar | #DIV/0! | 0 | T |  |  |  |  | 1 | 2 | 3 | 4 | 5 | 6 | 7 | 8 | 9 | 10 | 11 | 12 | 6.5
cargar | cargar | #DIV/0! | 0 | T |  |  |  |  | 1 | 2 | 3 | 4 | 5 | 6 | 7 | 8 | 9 | 10 | 11 | 12 | 6.5
cargar | cargar | #DIV/0! | 0 | T |  |  |  |  | 1 | 2 | 3 | 4 | 5 | 6 | 7 | 8 | 9 | 10 | 11 | 12 | 6.5
cargar | cargar | #DIV/0! | 0 | T |  |  |  |  | 1 | 2 | 3 | 4 | 5 | 6 | 7 | 8 | 9 | 10 | 11 | 12 | 6.5
cargar | cargar | #DIV/0! | 0 | T |  |  |  |  | 1 | 2 | 3 | 4 | 5 | 6 | 7 | 8 | 9 | 10 | 11 | 12 | 6.5
cargar | cargar | #DIV/0! | 0 | T |  |  |  |  | 1 | 2 | 3 | 4 | 5 | 6 | 7 | 8 | 9 | 10 | 11 | 12 | 6.5
cargar | cargar | #DIV/0! | 0 | T |  |  |  |  | 1 | 2 | 3 | 4 | 5 | 6 | 7 | 8 | 9 | 10 | 11 | 12 | 6.5
cargar | cargar | #DIV/0! | 0 | T |  |  |  |  | 1 | 2 | 3 | 4 | 5 | 6 | 7 | 8 | 9 | 10 | 11 | 12 | 6.5
cargar | cargar | #DIV/0! | 0 | T |  |  |  |  | 1 | 2 | 3 | 4 | 5 | 6 | 7 | 8 | 9 | 10 | 11 | 12 | 6.5
cargar | cargar | #DIV/0! | 0 | T |  |  |  |  | 1 | 2 | 3 | 4 | 5 | 6 | 7 | 8 | 9 | 10 | 11 | 12 | 6.5
cargar | cargar | #DIV/0! | 0 | T |  |  |  |  | 1 | 2 | 3 | 4 | 5 | 6 | 7 | 8 | 9 | 10 | 11 | 12 | 6.5
cargar | cargar | #DIV/0! | 0 | T |  |  |  |  | 1 | 2 | 3 | 4 | 5 | 6 | 7 | 8 | 9 | 10 | 11 | 12 | 6.5
cargar | cargar | #DIV/0! | 0 | T |  |  |  |  | 1 | 2 | 3 | 4 | 5 | 6 | 7 | 8 | 9 | 10 | 11 | 12 | 6.5
cargar | cargar | #DIV/0! | 0 | T |  |  |  |  | 1 | 2 | 3 | 4 | 5 | 6 | 7 | 8 | 9 | 10 | 11 | 12 | 6.5
cargar | cargar | #DIV/0! | 0 | T |  |  |  |  | 1 | 2 | 3 | 4 | 5 | 6 | 7 | 8 | 9 | 10 | 11 | 12 | 6.5
cargar | cargar | #DIV/0! | 0 | T |  |  |  |  | 1 | 2 | 3 | 4 | 5 | 6 | 7 | 8 | 9 | 10 | 11 | 12 | 6.5
cargar | cargar | #DIV/0! | 0 | T |  |  |  |  | 1 | 2 | 3 | 4 | 5 | 6 | 7 | 8 | 9 | 10 | 11 | 12 | 6.5
cargar | cargar | #DIV/0! | 0 | T |  |  |  |  | 1 | 2 | 3 | 4 | 5 | 6 | 7 | 8 | 9 | 10 | 11 | 12 | 6.5
cargar | cargar | #DIV/0! | 0 | T |  |  |  |  | 1 | 2 | 3 | 4 | 5 | 6 | 7 | 8 | 9 | 10 | 11 | 12 | 6.5
cargar | cargar | #DIV/0! | 0 | T |  |  |  |  | 1 | 2 | 3 | 4 | 5 | 6 | 7 | 8 | 9 | 10 | 11 | 12 | 6.5
cargar | cargar | #DIV/0! | 0 | T |  |  |  |  | 1 | 2 | 3 | 4 | 5 | 6 | 7 | 8 | 9 | 10 | 11 | 12 | 6.5
cargar | cargar | #DIV/0! | 0 | T |  |  |  |  | 1 | 2 | 3 | 4 | 5 | 6 | 7 | 8 | 9 | 10 | 11 | 12 | 6.5
cargar | cargar | #DIV/0! | 0 | T |  |  |  |  | 1 | 2 | 3 | 4 | 5 | 6 | 7 | 8 | 9 | 10 | 11 | 12 | 6.5
cargar | cargar | #DIV/0! | 0 | T |  |  |  |  | 1 | 2 | 3 | 4 | 5 | 6 | 7 | 8 | 9 | 10 | 11 | 12 | 6.5
cargar | cargar | #DIV/0! | 0 | T |  |  |  |  | 1 | 2 | 3 | 4 | 5 | 6 | 7 | 8 | 9 | 10 | 11 | 12 | 6.5
cargar | cargar | #DIV/0! | 0 | T |  |  |  |  | 1 | 2 | 3 | 4 | 5 | 6 | 7 | 8 | 9 | 10 | 11 | 12 | 6.5
cargar | cargar | #DIV/0! | 0 | T |  |  |  |  | 1 | 2 | 3 | 4 | 5 | 6 | 7 | 8 | 9 | 10 | 11 | 12 | 6.5
cargar | cargar | #DIV/0! | 0 | T |  |  |  |  | 1 | 2 | 3 | 4 | 5 | 6 | 7 | 8 | 9 | 10 | 11 | 12 | 6.5
cargar | cargar | #DIV/0! | 0 | T |  |  |  |  | 1 | 2 | 3 | 4 | 5 | 6 | 7 | 8 | 9 | 10 | 11 | 12 | 6.5
cargar | cargar | #DIV/0! | 0 | T |  |  |  |  | 1 | 2 | 3 | 4 | 5 | 6 | 7 | 8 | 9 | 10 | 11 | 12 | 6.5
cargar | cargar | #DIV/0! | 0 | T |  |  |  |  | 1 | 2 | 3 | 4 | 5 | 6 | 7 | 8 | 9 | 10 | 11 | 12 | 6.5
cargar | cargar | #DIV/0! | 0 | T |  |  |  |  | 1 | 2 | 3 | 4 | 5 | 6 | 7 | 8 | 9 | 10 | 11 | 12 | 6.5
cargar | cargar | #DIV/0! | 0 | T |  |  |  |  | 1 | 2 | 3 | 4 | 5 | 6 | 7 | 8 | 9 | 10 | 11 | 12 | 6.5
cargar | cargar | #DIV/0! | 0 | T |  |  |  |  | 1 | 2 | 3 | 4 | 5 | 6 | 7 | 8 | 9 | 10 | 11 | 12 | 6.5
cargar | cargar | #DIV/0! | 0 | T |  |  |  |  | 1 | 2 | 3 | 4 | 5 | 6 | 7 | 8 | 9 | 10 | 11 | 12 | 6.5
cargar | cargar | #DIV/0! | 0 | T |  |  |  |  | 1 | 2 | 3 | 4 | 5 | 6 | 7 | 8 | 9 | 10 | 11 | 12 | 6.5
cargar | cargar | #DIV/0! | 0 | T |  |  |  |  | 1 | 2 | 3 | 4 | 5 | 6 | 7 | 8 | 9 | 10 | 11 | 12 | 6.5
cargar | cargar | #DIV/0! | 0 | T |  |  |  |  | 1 | 2 | 3 | 4 | 5 | 6 | 7 | 8 | 9 | 10 | 11 | 12 | 6.5
cargar | cargar | #DIV/0! | 0 | T |  |  |  |  | 1 | 2 | 3 | 4 | 5 | 6 | 7 | 8 | 9 | 10 | 11 | 12 | 6.5
cargar | cargar | #DIV/0! | 0 | T |  |  |  |  | 1 | 2 | 3 | 4 | 5 | 6 | 7 | 8 | 9 | 10 | 11 | 12 | 6.5
cargar | cargar | #DIV/0! | 0 | T |  |  |  |  | 1 | 2 | 3 | 4 | 5 | 6 | 7 | 8 | 9 | 10 | 11 | 12 | 6.5
cargar | cargar | #DIV/0! | 0 | T |  |  |  |  | 1 | 2 | 3 | 4 | 5 | 6 | 7 | 8 | 9 | 10 | 11 | 12 | 6.5
cargar | cargar | #DIV/0! | 0 | T |  |  |  |  | 1 | 2 | 3 | 4 | 5 | 6 | 7 | 8 | 9 | 10 | 11 | 12 | 6.5
cargar | cargar | #DIV/0! | 0 | T |  |  |  |  | 1 | 2 | 3 | 4 | 5 | 6 | 7 | 8 | 9 | 10 | 11 | 12 | 6.5
cargar | cargar | #DIV/0! | 0 | T |  |  |  |  | 1 | 2 | 3 | 4 | 5 | 6 | 7 | 8 | 9 | 10 | 11 | 12 | 6.5
cargar | cargar | #DIV/0! | 0 | T |  |  |  |  | 1 | 2 | 3 | 4 | 5 | 6 | 7 | 8 | 9 | 10 | 11 | 12 | 6.5
cargar | cargar | #DIV/0! | 0 | T |  |  |  |  | 1 | 2 | 3 | 4 | 5 | 6 | 7 | 8 | 9 | 10 | 11 | 12 | 6.5
cargar | cargar | #DIV/0! | 0 | T |  |  |  |  | 1 | 2 | 3 | 4 | 5 | 6 | 7 | 8 | 9 | 10 | 11 | 12 | 6.5
cargar | cargar | #DIV/0! | 0 | T |  |  |  |  | 1 | 2 | 3 | 4 | 5 | 6 | 7 | 8 | 9 | 10 | 11 | 12 | 6.5
cargar | cargar | #DIV/0! | 0 | T |  |  |  |  | 1 | 2 | 3 | 4 | 5 | 6 | 7 | 8 | 9 | 10 | 11 | 12 | 6.5
cargar | cargar | #DIV/0! | 0 | T |  |  |  |  | 1 | 2 | 3 | 4 | 5 | 6 | 7 | 8 | 9 | 10 | 11 | 12 | 6.5
cargar | cargar | #DIV/0! | 0 | T |  |  |  |  | 1 | 2 | 3 | 4 | 5 | 6 | 7 | 8 | 9 | 10 | 11 | 12 | 6.5
cargar | cargar | #DIV/0! | 0 | T |  |  |  |  | 1 | 2 | 3 | 4 | 5 | 6 | 7 | 8 | 9 | 10 | 11 | 12 | 6.5
cargar | cargar | #DIV/0! | 0 | T |  |  |  |  | 1 | 2 | 3 | 4 | 5 | 6 | 7 | 8 | 9 | 10 | 11 | 12 | 6.5
cargar | cargar | #DIV/0! | 0 | T |  |  |  |  | 1 | 2 | 3 | 4 | 5 | 6 | 7 | 8 | 9 | 10 | 11 | 12 | 6.5
cargar | cargar | #DIV/0! | 0 | T |  |  |  |  | 1 | 2 | 3 | 4 | 5 | 6 | 7 | 8 | 9 | 10 | 11 | 12 | 6.5
cargar | cargar | #DIV/0! | 0 | T |  |  |  |  | 1 | 2 | 3 | 4 | 5 | 6 | 7 | 8 | 9 | 10 | 11 | 12 | 6.5
cargar | cargar | #DIV/0! | 0 | T |  |  |  |  | 1 | 2 | 3 | 4 | 5 | 6 | 7 | 8 | 9 | 10 | 11 | 12 | 6.5
cargar | cargar | #DIV/0! | 0 | T |  |  |  |  | 1 | 2 | 3 | 4 | 5 | 6 | 7 | 8 | 9 | 10 | 11 | 12 | 6.5
cargar | cargar | #DIV/0! | 0 | T |  |  |  |  | 1 | 2 | 3 | 4 | 5 | 6 | 7 | 8 | 9 | 10 | 11 | 12 | 6.5
cargar | cargar | #DIV/0! | 0 | T |  |  |  |  | 1 | 2 | 3 | 4 | 5 | 6 | 7 | 8 | 9 | 10 | 11 | 12 | 6.5
cargar | cargar | #DIV/0! | 0 | T |  |  |  |  | 1 | 2 | 3 | 4 | 5 | 6 | 7 | 8 | 9 | 10 | 11 | 12 | 6.5
cargar | cargar | #DIV/0! | 0 | T |  |  |  |  | 1 | 2 | 3 | 4 | 5 | 6 | 7 | 8 | 9 | 10 | 11 | 12 | 6.5
cargar | cargar | #DIV/0! | 0 | T |  |  |  |  | 1 | 2 | 3 | 4 | 5 | 6 | 7 | 8 | 9 | 10 | 11 | 12 | 6.5
cargar | cargar | #DIV/0! | 0 | T |  |  |  |  | 1 | 2 | 3 | 4 | 5 | 6 | 7 | 8 | 9 | 10 | 11 | 12 | 6.5
cargar | cargar | #DIV/0! | 0 | T |  |  |  |  | 1 | 2 | 3 | 4 | 5 | 6 | 7 | 8 | 9 | 10 | 11 | 12 | 6.5
cargar | cargar | #DIV/0! | 0 | T |  |  |  |  | 1 | 2 | 3 | 4 | 5 | 6 | 7 | 8 | 9 | 10 | 11 | 12 | 6.5
cargar | cargar | #DIV/0! | 0 | T |  |  |  |  | 1 | 2 | 3 | 4 | 5 | 6 | 7 | 8 | 9 | 10 | 11 | 12 | 6.5
cargar | cargar | #DIV/0! | 0 | T |  |  |  |  | 1 | 2 | 3 | 4 | 5 | 6 | 7 | 8 | 9 | 10 | 11 | 12 | 6.5
cargar | cargar | #DIV/0! | 0 | T |  |  |  |  | 1 | 2 | 3 | 4 | 5 | 6 | 7 | 8 | 9 | 10 | 11 | 12 | 6.5
cargar | cargar | #DIV/0! | 0 | T |  |  |  |  | 1 | 2 | 3 | 4 | 5 | 6 | 7 | 8 | 9 | 10 | 11 | 12 | 6.5
cargar | cargar | #DIV/0! | 0 | T |  |  |  |  | 1 | 2 | 3 | 4 | 5 | 6 | 7 | 8 | 9 | 10 | 11 | 12 | 6.5
cargar | cargar | #DIV/0! | 0 | T |  |  |  |  | 1 | 2 | 3 | 4 | 5 | 6 | 7 | 8 | 9 | 10 | 11 | 12 | 6.5
cargar | cargar | #DIV/0! | 0 | T |  |  |  |  | 1 | 2 | 3 | 4 | 5 | 6 | 7 | 8 | 9 | 10 | 11 | 12 | 6.5
cargar | cargar | #DIV/0! | 0 | T |  |  |  |  | 1 | 2 | 3 | 4 | 5 | 6 | 7 | 8 | 9 | 10 | 11 | 12 | 6.5
cargar | cargar | #DIV/0! | 0 | T |  |  |  |  | 1 | 2 | 3 | 4 | 5 | 6 | 7 | 8 | 9 | 10 | 11 | 12 | 6.5
cargar | cargar | #DIV/0! | 0 | T |  |  |  |  | 1 | 2 | 3 | 4 | 5 | 6 | 7 | 8 | 9 | 10 | 11 | 12 | 6.5
cargar | cargar | #DIV/0! | 0 | T |  |  |  |  | 1 | 2 | 3 | 4 | 5 | 6 | 7 | 8 | 9 | 10 | 11 | 12 | 6.5
cargar | cargar | #DIV/0! | 0 | T |  |  |  |  | 1 | 2 | 3 | 4 | 5 | 6 | 7 | 8 | 9 | 10 | 11 | 12 | 6.5
cargar | cargar | #DIV/0! | 0 | T |  |  |  |  | 1 | 2 | 3 | 4 | 5 | 6 | 7 | 8 | 9 | 10 | 11 | 12 | 6.5
cargar | cargar | #DIV/0! | 0 | T |  |  |  |  | 1 | 2 | 3 | 4 | 5 | 6 | 7 | 8 | 9 | 10 | 11 | 12 | 6.5
cargar | cargar | #DIV/0! | 0 | T |  |  |  |  | 1 | 2 | 3 | 4 | 5 | 6 | 7 | 8 | 9 | 10 | 11 | 12 | 6.5
cargar | cargar | #DIV/0! | 0 | T |  |  |  |  | 1 | 2 | 3 | 4 | 5 | 6 | 7 | 8 | 9 | 10 | 11 | 12 | 6.5
cargar | cargar | #DIV/0! | 0 | T |  |  |  |  | 1 | 2 | 3 | 4 | 5 | 6 | 7 | 8 | 9 | 10 | 11 | 12 | 6.5
cargar | cargar | #DIV/0! | 0 | T |  |  |  |  | 1 | 2 | 3 | 4 | 5 | 6 | 7 | 8 | 9 | 10 | 11 | 12 | 6.5
cargar | cargar | #DIV/0! | 0 | T |  |  |  |  | 1 | 2 | 3 | 4 | 5 | 6 | 7 | 8 | 9 | 10 | 11 | 12 | 6.5
cargar | cargar | #DIV/0! | 0 | T |  |  |  |  | 1 | 2 | 3 | 4 | 5 | 6 | 7 | 8 | 9 | 10 | 11 | 12 | 6.5
cargar | cargar | #DIV/0! | 0 | T |  |  |  |  | 1 | 2 | 3 | 4 | 5 | 6 | 7 | 8 | 9 | 10 | 11 | 12 | 6.5
cargar | cargar | #DIV/0! | 0 | T |  |  |  |  | 1 | 2 | 3 | 4 | 5 | 6 | 7 | 8 | 9 | 10 | 11 | 12 | 6.5
cargar | cargar | #DIV/0! | 0 | T |  |  |  |  | 1 | 2 | 3 | 4 | 5 | 6 | 7 | 8 | 9 | 10 | 11 | 12 | 6.5
cargar | cargar | #DIV/0! | 0 | T |  |  |  |  | 1 | 2 | 3 | 4 | 5 | 6 | 7 | 8 | 9 | 10 | 11 | 12 | 6.5
cargar | cargar | #DIV/0! | 0 | T |  |  |  |  | 1 | 2 | 3 | 4 | 5 | 6 | 7 | 8 | 9 | 10 | 11 | 12 | 6.5
cargar | cargar | #DIV/0! | 0 | T |  |  |  |  | 1 | 2 | 3 | 4 | 5 | 6 | 7 | 8 | 9 | 10 | 11 | 12 | 6.5
cargar | cargar | #DIV/0! | 0 | T |  |  |  |  | 1 | 2 | 3 | 4 | 5 | 6 | 7 | 8 | 9 | 10 | 11 | 12 | 6.5
cargar | cargar | #DIV/0! | 0 | T |  |  |  |  | 1 | 2 | 3 | 4 | 5 | 6 | 7 | 8 | 9 | 10 | 11 | 12 | 6.5
cargar | cargar | #DIV/0! | 0 | T |  |  |  |  | 1 | 2 | 3 | 4 | 5 | 6 | 7 | 8 | 9 | 10 | 11 | 12 | 6.5
cargar | cargar | #DIV/0! | 0 | T |  |  |  |  | 1 | 2 | 3 | 4 | 5 | 6 | 7 | 8 | 9 | 10 | 11 | 12 | 6.5
cargar | cargar | #DIV/0! | 0 | T |  |  |  |  | 1 | 2 | 3 | 4 | 5 | 6 | 7 | 8 | 9 | 10 | 11 | 12 | 6.5
cargar | cargar | #DIV/0! | 0 | T |  |  |  |  | 1 | 2 | 3 | 4 | 5 | 6 | 7 | 8 | 9 | 10 | 11 | 12 | 6.5
cargar | cargar | #DIV/0! | 0 | T |  |  |  |  | 1 | 2 | 3 | 4 | 5 | 6 | 7 | 8 | 9 | 10 | 11 | 12 | 6.5
cargar | cargar | #DIV/0! | 0 | T |  |  |  |  | 1 | 2 | 3 | 4 | 5 | 6 | 7 | 8 | 9 | 10 | 11 | 12 | 6.5
cargar | cargar | #DIV/0! | 0 | T |  |  |  |  | 1 | 2 | 3 | 4 | 5 | 6 | 7 | 8 | 9 | 10 | 11 | 12 | 6.5
cargar | cargar | #DIV/0! | 0 | T |  |  |  |  | 1 | 2 | 3 | 4 | 5 | 6 | 7 | 8 | 9 | 10 | 11 | 12 | 6.5
cargar | cargar | #DIV/0! | 0 | T |  |  |  |  | 1 | 2 | 3 | 4 | 5 | 6 | 7 | 8 | 9 | 10 | 11 | 12 | 6.5
cargar | cargar | #DIV/0! | 0 | T |  |  |  |  | 1 | 2 | 3 | 4 | 5 | 6 | 7 | 8 | 9 | 10 | 11 | 12 | 6.5
cargar | cargar | #DIV/0! | 0 | T |  |  |  |  | 1 | 2 | 3 | 4 | 5 | 6 | 7 | 8 | 9 | 10 | 11 | 12 | 6.5
cargar | cargar | #DIV/0! | 0 | T |  |  |  |  | 1 | 2 | 3 | 4 | 5 | 6 | 7 | 8 | 9 | 10 | 11 | 12 | 6.5
cargar | cargar | #DIV/0! | 0 | T |  |  |  |  | 1 | 2 | 3 | 4 | 5 | 6 | 7 | 8 | 9 | 10 | 11 | 12 | 6.5
cargar | cargar | #DIV/0! | 0 | T |  |  |  |  | 1 | 2 | 3 | 4 | 5 | 6 | 7 | 8 | 9 | 10 | 11 | 12 | 6.5
cargar | cargar | #DIV/0! | 0 | T |  |  |  |  | 1 | 2 | 3 | 4 | 5 | 6 | 7 | 8 | 9 | 10 | 11 | 12 | 6.5
cargar | cargar | #DIV/0! | 0 | T |  |  |  |  | 1 | 2 | 3 | 4 | 5 | 6 | 7 | 8 | 9 | 10 | 11 | 12 | 6.5
cargar | cargar | #DIV/0! | 0 | T |  |  |  |  | 1 | 2 | 3 | 4 | 5 | 6 | 7 | 8 | 9 | 10 | 11 | 12 | 6.5
cargar | cargar | #DIV/0! | 0 | T |  |  |  |  | 1 | 2 | 3 | 4 | 5 | 6 | 7 | 8 | 9 | 10 | 11 | 12 | 6.5
cargar | cargar | #DIV/0! | 0 | T |  |  |  |  | 1 | 2 | 3 | 4 | 5 | 6 | 7 | 8 | 9 | 10 | 11 | 12 | 6.5
cargar | cargar | #DIV/0! | 0 | T |  |  |  |  | 1 | 2 | 3 | 4 | 5 | 6 | 7 | 8 | 9 | 10 | 11 | 12 | 6.5
cargar | cargar | #DIV/0! | 0 | T |  |  |  |  | 1 | 2 | 3 | 4 | 5 | 6 | 7 | 8 | 9 | 10 | 11 | 12 | 6.5
cargar | cargar | #DIV/0! | 0 | T |  |  |  |  | 1 | 2 | 3 | 4 | 5 | 6 | 7 | 8 | 9 | 10 | 11 | 12 | 6.5
cargar | cargar | #DIV/0! | 0 | T |  |  |  |  | 1 | 2 | 3 | 4 | 5 | 6 | 7 | 8 | 9 | 10 | 11 | 12 | 6.5
cargar | cargar | #DIV/0! | 0 | T |  |  |  |  | 1 | 2 | 3 | 4 | 5 | 6 | 7 | 8 | 9 | 10 | 11 | 12 | 6.5
cargar | cargar | #DIV/0! | 0 | T |  |  |  |  | 1 | 2 | 3 | 4 | 5 | 6 | 7 | 8 | 9 | 10 | 11 | 12 | 6.5
cargar | cargar | #DIV/0! | 0 | T |  |  |  |  | 1 | 2 | 3 | 4 | 5 | 6 | 7 | 8 | 9 | 10 | 11 | 12 | 6.5
cargar | cargar | #DIV/0! | 0 | T |  |  |  |  | 1 | 2 | 3 | 4 | 5 | 6 | 7 | 8 | 9 | 10 | 11 | 12 | 6.5
cargar | cargar | #DIV/0! | 0 | T |  |  |  |  | 1 | 2 | 3 | 4 | 5 | 6 | 7 | 8 | 9 | 10 | 11 | 12 | 6.5
cargar | cargar | #DIV/0! | 0 | T |  |  |  |  | 1 | 2 | 3 | 4 | 5 | 6 | 7 | 8 | 9 | 10 | 11 | 12 | 6.5
cargar | cargar | #DIV/0! | 0 | T |  |  |  |  | 1 | 2 | 3 | 4 | 5 | 6 | 7 | 8 | 9 | 10 | 11 | 12 | 6.5
cargar | cargar | #DIV/0! | 0 | T |  |  |  |  | 1 | 2 | 3 | 4 | 5 | 6 | 7 | 8 | 9 | 10 | 11 | 12 | 6.5
cargar | cargar | #DIV/0! | 0 | T |  |  |  |  | 1 | 2 | 3 | 4 | 5 | 6 | 7 | 8 | 9 | 10 | 11 | 12 | 6.5
cargar | cargar | #DIV/0! | 0 | T |  |  |  |  | 1 | 2 | 3 | 4 | 5 | 6 | 7 | 8 | 9 | 10 | 11 | 12 | 6.5
cargar | cargar | #DIV/0! | 0 | T |  |  |  |  | 1 | 2 | 3 | 4 | 5 | 6 | 7 | 8 | 9 | 10 | 11 | 12 | 6.5
cargar | cargar | #DIV/0! | 0 | T |  |  |  |  | 1 | 2 | 3 | 4 | 5 | 6 | 7 | 8 | 9 | 10 | 11 | 12 | 6.5
cargar | cargar | #DIV/0! | 0 | T |  |  |  |  | 1 | 2 | 3 | 4 | 5 | 6 | 7 | 8 | 9 | 10 | 11 | 12 | 6.5
cargar | cargar | #DIV/0! | 0 | T |  |  |  |  | 1 | 2 | 3 | 4 | 5 | 6 | 7 | 8 | 9 | 10 | 11 | 12 | 6.5
cargar | cargar | #DIV/0! | 0 | T |  |  |  |  | 1 | 2 | 3 | 4 | 5 | 6 | 7 | 8 | 9 | 10 | 11 | 12 | 6.5
cargar | cargar | #DIV/0! | 0 | T |  |  |  |  | 1 | 2 | 3 | 4 | 5 | 6 | 7 | 8 | 9 | 10 | 11 | 12 | 6.5
cargar | cargar | #DIV/0! | 0 | T |  |  |  |  | 1 | 2 | 3 | 4 | 5 | 6 | 7 | 8 | 9 | 10 | 11 | 12 | 6.5
cargar | cargar | #DIV/0! | 0 | T |  |  |  |  | 1 | 2 | 3 | 4 | 5 | 6 | 7 | 8 | 9 | 10 | 11 | 12 | 6.5
cargar | cargar | #DIV/0! | 0 | T |  |  |  |  | 1 | 2 | 3 | 4 | 5 | 6 | 7 | 8 | 9 | 10 | 11 | 12 | 6.5
cargar | cargar | #DIV/0! | 0 | T |  |  |  |  | 1 | 2 | 3 | 4 | 5 | 6 | 7 | 8 | 9 | 10 | 11 | 12 | 6.5
cargar | cargar | #DIV/0! | 0 | T |  |  |  |  | 1 | 2 | 3 | 4 | 5 | 6 | 7 | 8 | 9 | 10 | 11 | 12 | 6.5
cargar | cargar | #DIV/0! | 0 | T |  |  |  |  | 1 | 2 | 3 | 4 | 5 | 6 | 7 | 8 | 9 | 10 | 11 | 12 | 6.5
cargar | cargar | #DIV/0! | 0 | T |  |  |  |  | 1 | 2 | 3 | 4 | 5 | 6 | 7 | 8 | 9 | 10 | 11 | 12 | 6.5
cargar | cargar | #DIV/0! | 0 | T |  |  |  |  | 1 | 2 | 3 | 4 | 5 | 6 | 7 | 8 | 9 | 10 | 11 | 12 | 6.5
cargar | cargar | #DIV/0! | 0 | T |  |  |  |  | 1 | 2 | 3 | 4 | 5 | 6 | 7 | 8 | 9 | 10 | 11 | 12 | 6.5
cargar | cargar | #DIV/0! | 0 | T |  |  |  |  | 1 | 2 | 3 | 4 | 5 | 6 | 7 | 8 | 9 | 10 | 11 | 12 | 6.5
cargar | cargar | #DIV/0! | 0 | T |  |  |  |  | 1 | 2 | 3 | 4 | 5 | 6 | 7 | 8 | 9 | 10 | 11 | 12 | 6.5
cargar | cargar | #DIV/0! | 0 | T |  |  |  |  | 1 | 2 | 3 | 4 | 5 | 6 | 7 | 8 | 9 | 10 | 11 | 12 | 6.5
cargar | cargar | #DIV/0! | 0 | T |  |  |  |  | 1 | 2 | 3 | 4 | 5 | 6 | 7 | 8 | 9 | 10 | 11 | 12 | 6.5
cargar | cargar | #DIV/0! | 0 | T |  |  |  |  | 1 | 2 | 3 | 4 | 5 | 6 | 7 | 8 | 9 | 10 | 11 | 12 | 6.5
cargar | cargar | #DIV/0! | 0 | T |  |  |  |  | 1 | 2 | 3 | 4 | 5 | 6 | 7 | 8 | 9 | 10 | 11 | 12 | 6.5
cargar | cargar | #DIV/0! | 0 | T |  |  |  |  | 1 | 2 | 3 | 4 | 5 | 6 | 7 | 8 | 9 | 10 | 11 | 12 | 6.5
cargar | cargar | #DIV/0! | 0 | T |  |  |  |  | 1 | 2 | 3 | 4 | 5 | 6 | 7 | 8 | 9 | 10 | 11 | 12 | 6.5
cargar | cargar | #DIV/0! | 0 | T |  |  |  |  | 1 | 2 | 3 | 4 | 5 | 6 | 7 | 8 | 9 | 10 | 11 | 12 | 6.5
cargar | cargar | #DIV/0! | 0 | T |  |  |  |  | 1 | 2 | 3 | 4 | 5 | 6 | 7 | 8 | 9 | 10 | 11 | 12 | 6.5
cargar | cargar | #DIV/0! | 0 | T |  |  |  |  | 1 | 2 | 3 | 4 | 5 | 6 | 7 | 8 | 9 | 10 | 11 | 12 | 6.5
cargar | cargar | #DIV/0! | 0 | T |  |  |  |  | 1 | 2 | 3 | 4 | 5 | 6 | 7 | 8 | 9 | 10 | 11 | 12 | 6.5
cargar | cargar | #DIV/0! | 0 | T |  |  |  |  | 1 | 2 | 3 | 4 | 5 | 6 | 7 | 8 | 9 | 10 | 11 | 12 | 6.5
cargar | cargar | #DIV/0! | 0 | T |  |  |  |  | 1 | 2 | 3 | 4 | 5 | 6 | 7 | 8 | 9 | 10 | 11 | 12 | 6.5
cargar | cargar | #DIV/0! | 0 | T |  |  |  |  | 1 | 2 | 3 | 4 | 5 | 6 | 7 | 8 | 9 | 10 | 11 | 12 | 6.5
cargar | cargar | #DIV/0! | 0 | T |  |  |  |  | 1 | 2 | 3 | 4 | 5 | 6 | 7 | 8 | 9 | 10 | 11 | 12 | 6.5
cargar | cargar | #DIV/0! | 0 | T |  |  |  |  | 1 | 2 | 3 | 4 | 5 | 6 | 7 | 8 | 9 | 10 | 11 | 12 | 6.5
cargar | cargar | #DIV/0! | 0 | T |  |  |  |  | 1 | 2 | 3 | 4 | 5 | 6 | 7 | 8 | 9 | 10 | 11 | 12 | 6.5
cargar | cargar | #DIV/0! | 0 | T |  |  |  |  | 1 | 2 | 3 | 4 | 5 | 6 | 7 | 8 | 9 | 10 | 11 | 12 | 6.5
cargar | cargar | #DIV/0! | 0 | T |  |  |  |  | 1 | 2 | 3 | 4 | 5 | 6 | 7 | 8 | 9 | 10 | 11 | 12 | 6.5
cargar | cargar | #DIV/0! | 0 | T |  |  |  |  | 1 | 2 | 3 | 4 | 5 | 6 | 7 | 8 | 9 | 10 | 11 | 12 | 6.5
cargar | cargar | #DIV/0! | 0 | T |  |  |  |  | 1 | 2 | 3 | 4 | 5 | 6 | 7 | 8 | 9 | 10 | 11 | 12 | 6.5
cargar | cargar | #DIV/0! | 0 | T |  |  |  |  | 1 | 2 | 3 | 4 | 5 | 6 | 7 | 8 | 9 | 10 | 11 | 12 | 6.5
cargar | cargar | #DIV/0! | 0 | T |  |  |  |  | 1 | 2 | 3 | 4 | 5 | 6 | 7 | 8 | 9 | 10 | 11 | 12 | 6.5
cargar | cargar | #DIV/0! | 0 | T |  |  |  |  | 1 | 2 | 3 | 4 | 5 | 6 | 7 | 8 | 9 | 10 | 11 | 12 | 6.5
cargar | cargar | #DIV/0! | 0 | T |  |  |  |  | 1 | 2 | 3 | 4 | 5 | 6 | 7 | 8 | 9 | 10 | 11 | 12 | 6.5
cargar | cargar | #DIV/0! | 0 | T |  |  |  |  | 1 | 2 | 3 | 4 | 5 | 6 | 7 | 8 | 9 | 10 | 11 | 12 | 6.5
cargar | cargar | #DIV/0! | 0 | T |  |  |  |  | 1 | 2 | 3 | 4 | 5 | 6 | 7 | 8 | 9 | 10 | 11 | 12 | 6.5
cargar | cargar | #DIV/0! | 0 | T |  |  |  |  | 1 | 2 | 3 | 4 | 5 | 6 | 7 | 8 | 9 | 10 | 11 | 12 | 6.5
cargar | cargar | #DIV/0! | 0 | T |  |  |  |  | 1 | 2 | 3 | 4 | 5 | 6 | 7 | 8 | 9 | 10 | 11 | 12 | 6.5
cargar | cargar | #DIV/0! | 0 | T |  |  |  |  | 1 | 2 | 3 | 4 | 5 | 6 | 7 | 8 | 9 | 10 | 11 | 12 | 6.5
cargar | cargar | #DIV/0! | 0 | T |  |  |  |  | 1 | 2 | 3 | 4 | 5 | 6 | 7 | 8 | 9 | 10 | 11 | 12 | 6.5
cargar | cargar | #DIV/0! | 0 | T |  |  |  |  | 1 | 2 | 3 | 4 | 5 | 6 | 7 | 8 | 9 | 10 | 11 | 12 | 6.5
cargar | cargar | #DIV/0! | 0 | T |  |  |  |  | 1 | 2 | 3 | 4 | 5 | 6 | 7 | 8 | 9 | 10 | 11 | 12 | 6.5
cargar | cargar | #DIV/0! | 0 | T |  |  |  |  | 1 | 2 | 3 | 4 | 5 | 6 | 7 | 8 | 9 | 10 | 11 | 12 | 6.5
cargar | cargar | #DIV/0! | 0 | T |  |  |  |  | 1 | 2 | 3 | 4 | 5 | 6 | 7 | 8 | 9 | 10 | 11 | 12 | 6.5
cargar | cargar | #DIV/0! | 0 | T |  |  |  |  | 1 | 2 | 3 | 4 | 5 | 6 | 7 | 8 | 9 | 10 | 11 | 12 | 6.5
cargar | cargar | #DIV/0! | 0 | T |  |  |  |  | 1 | 2 | 3 | 4 | 5 | 6 | 7 | 8 | 9 | 10 | 11 | 12 | 6.5
cargar | cargar | #DIV/0! | 0 | T |  |  |  |  | 1 | 2 | 3 | 4 | 5 | 6 | 7 | 8 | 9 | 10 | 11 | 12 | 6.5
cargar | cargar | #DIV/0! | 0 | T |  |  |  |  | 1 | 2 | 3 | 4 | 5 | 6 | 7 | 8 | 9 | 10 | 11 | 12 | 6.5
cargar | cargar | #DIV/0! | 0 | T |  |  |  |  | 1 | 2 | 3 | 4 | 5 | 6 | 7 | 8 | 9 | 10 | 11 | 12 | 6.5
cargar | cargar | #DIV/0! | 0 | T |  |  |  |  | 1 | 2 | 3 | 4 | 5 | 6 | 7 | 8 | 9 | 10 | 11 | 12 | 6.5
cargar | cargar | #DIV/0! | 0 | T |  |  |  |  | 1 | 2 | 3 | 4 | 5 | 6 | 7 | 8 | 9 | 10 | 11 | 12 | 6.5
cargar | cargar | #DIV/0! | 0 | T |  |  |  |  | 1 | 2 | 3 | 4 | 5 | 6 | 7 | 8 | 9 | 10 | 11 | 12 | 6.5
cargar | cargar | #DIV/0! | 0 | T |  |  |  |  | 1 | 2 | 3 | 4 | 5 | 6 | 7 | 8 | 9 | 10 | 11 | 12 | 6.5
cargar | cargar | #DIV/0! | 0 | T |  |  |  |  | 1 | 2 | 3 | 4 | 5 | 6 | 7 | 8 | 9 | 10 | 11 | 12 | 6.5
cargar | cargar | #DIV/0! | 0 | T |  |  |  |  | 1 | 2 | 3 | 4 | 5 | 6 | 7 | 8 | 9 | 10 | 11 | 12 | 6.5
cargar | cargar | #DIV/0! | 0 | T |  |  |  |  | 1 | 2 | 3 | 4 | 5 | 6 | 7 | 8 | 9 | 10 | 11 | 12 | 6.5
cargar | cargar | #DIV/0! | 0 | T |  |  |  |  | 1 | 2 | 3 | 4 | 5 | 6 | 7 | 8 | 9 | 10 | 11 | 12 | 6.5
cargar | cargar | #DIV/0! | 0 | T |  |  |  |  | 1 | 2 | 3 | 4 | 5 | 6 | 7 | 8 | 9 | 10 | 11 | 12 | 6.5
cargar | cargar | #DIV/0! | 0 | T |  |  |  |  | 1 | 2 | 3 | 4 | 5 | 6 | 7 | 8 | 9 | 10 | 11 | 12 | 6.5
cargar | cargar | #DIV/0! | 0 | T |  |  |  |  | 1 | 2 | 3 | 4 | 5 | 6 | 7 | 8 | 9 | 10 | 11 | 12 | 6.5
cargar | cargar | #DIV/0! | 0 | T |  |  |  |  | 1 | 2 | 3 | 4 | 5 | 6 | 7 | 8 | 9 | 10 | 11 | 12 | 6.5
cargar | cargar | #DIV/0! | 0 | T |  |  |  |  | 1 | 2 | 3 | 4 | 5 | 6 | 7 | 8 | 9 | 10 | 11 | 12 | 6.5
cargar | cargar | #DIV/0! | 0 | T |  |  |  |  | 1 | 2 | 3 | 4 | 5 | 6 | 7 | 8 | 9 | 10 | 11 | 12 | 6.5
cargar | cargar | #DIV/0! | 0 | T |  |  |  |  | 1 | 2 | 3 | 4 | 5 | 6 | 7 | 8 | 9 | 10 | 11 | 12 | 6.5
cargar | cargar | #DIV/0! | 0 | T |  |  |  |  | 1 | 2 | 3 | 4 | 5 | 6 | 7 | 8 | 9 | 10 | 11 | 12 | 6.5
cargar | cargar | #DIV/0! | 0 | T |  |  |  |  | 1 | 2 | 3 | 4 | 5 | 6 | 7 | 8 | 9 | 10 | 11 | 12 | 6.5
cargar | cargar | #DIV/0! | 0 | T |  |  |  |  | 1 | 2 | 3 | 4 | 5 | 6 | 7 | 8 | 9 | 10 | 11 | 12 | 6.5
cargar | cargar | #DIV/0! | 0 | T |  |  |  |  | 1 | 2 | 3 | 4 | 5 | 6 | 7 | 8 | 9 | 10 | 11 | 12 | 6.5
cargar | cargar | #DIV/0! | 0 | T |  |  |  |  | 1 | 2 | 3 | 4 | 5 | 6 | 7 | 8 | 9 | 10 | 11 | 12 | 6.5
cargar | cargar | #DIV/0! | 0 | T |  |  |  |  | 1 | 2 | 3 | 4 | 5 | 6 | 7 | 8 | 9 | 10 | 11 | 12 | 6.5
cargar | cargar | #DIV/0! | 0 | T |  |  |  |  | 1 | 2 | 3 | 4 | 5 | 6 | 7 | 8 | 9 | 10 | 11 | 12 | 6.5
cargar | cargar | #DIV/0! | 0 | T |  |  |  |  | 1 | 2 | 3 | 4 | 5 | 6 | 7 | 8 | 9 | 10 | 11 | 12 | 6.5
cargar | cargar | #DIV/0! | 0 | T |  |  |  |  | 1 | 2 | 3 | 4 | 5 | 6 | 7 | 8 | 9 | 10 | 11 | 12 | 6.5
cargar | cargar | #DIV/0! | 0 | T |  |  |  |  | 1 | 2 | 3 | 4 | 5 | 6 | 7 | 8 | 9 | 10 | 11 | 12 | 6.5
cargar | cargar | #DIV/0! | 0 | T |  |  |  |  | 1 | 2 | 3 | 4 | 5 | 6 | 7 | 8 | 9 | 10 | 11 | 12 | 6.5
cargar | cargar | #DIV/0! | 0 | T |  |  |  |  | 1 | 2 | 3 | 4 | 5 | 6 | 7 | 8 | 9 | 10 | 11 | 12 | 6.5
cargar | cargar | #DIV/0! | 0 | T |  |  |  |  | 1 | 2 | 3 | 4 | 5 | 6 | 7 | 8 | 9 | 10 | 11 | 12 | 6.5
cargar | cargar | #DIV/0! | 0 | T |  |  |  |  | 1 | 2 | 3 | 4 | 5 | 6 | 7 | 8 | 9 | 10 | 11 | 12 | 6.5
cargar | cargar | #DIV/0! | 0 | T |  |  |  |  | 1 | 2 | 3 | 4 | 5 | 6 | 7 | 8 | 9 | 10 | 11 | 12 | 6.5
cargar | cargar | #DIV/0! | 0 | T |  |  |  |  | 1 | 2 | 3 | 4 | 5 | 6 | 7 | 8 | 9 | 10 | 11 | 12 | 6.5
cargar | cargar | #DIV/0! | 0 | T |  |  |  |  | 1 | 2 | 3 | 4 | 5 | 6 | 7 | 8 | 9 | 10 | 11 | 12 | 6.5
cargar | cargar | #DIV/0! | 0 | T |  |  |  |  | 1 | 2 | 3 | 4 | 5 | 6 | 7 | 8 | 9 | 10 | 11 | 12 | 6.5
cargar | cargar | #DIV/0! | 0 | T |  |  |  |  | 1 | 2 | 3 | 4 | 5 | 6 | 7 | 8 | 9 | 10 | 11 | 12 | 6.5
cargar | cargar | #DIV/0! | 0 | T |  |  |  |  | 1 | 2 | 3 | 4 | 5 | 6 | 7 | 8 | 9 | 10 | 11 | 12 | 6.5
cargar | cargar | #DIV/0! | 0 | T |  |  |  |  | 1 | 2 | 3 | 4 | 5 | 6 | 7 | 8 | 9 | 10 | 11 | 12 | 6.5
cargar | cargar | #DIV/0! | 0 | T |  |  |  |  | 1 | 2 | 3 | 4 | 5 | 6 | 7 | 8 | 9 | 10 | 11 | 12 | 6.5
cargar | cargar | #DIV/0! | 0 | T |  |  |  |  | 1 | 2 | 3 | 4 | 5 | 6 | 7 | 8 | 9 | 10 | 11 | 12 | 6.5
cargar | cargar | #DIV/0! | 0 | T |  |  |  |  | 1 | 2 | 3 | 4 | 5 | 6 | 7 | 8 | 9 | 10 | 11 | 12 | 6.5
cargar | cargar | #DIV/0! | 0 | T |  |  |  |  | 1 | 2 | 3 | 4 | 5 | 6 | 7 | 8 | 9 | 10 | 11 | 12 | 6.5
cargar | cargar | #DIV/0! | 0 | T |  |  |  |  | 1 | 2 | 3 | 4 | 5 | 6 | 7 | 8 | 9 | 10 | 11 | 12 | 6.5
cargar | cargar | #DIV/0! | 0 | T |  |  |  |  | 1 | 2 | 3 | 4 | 5 | 6 | 7 | 8 | 9 | 10 | 11 | 12 | 6.5
cargar | cargar | #DIV/0! | 0 | T |  |  |  |  | 1 | 2 | 3 | 4 | 5 | 6 | 7 | 8 | 9 | 10 | 11 | 12 | 6.5
cargar | cargar | #DIV/0! | 0 | T |  |  |  |  | 1 | 2 | 3 | 4 | 5 | 6 | 7 | 8 | 9 | 10 | 11 | 12 | 6.5
cargar | cargar | #DIV/0! | 0 | T |  |  |  |  | 1 | 2 | 3 | 4 | 5 | 6 | 7 | 8 | 9 | 10 | 11 | 12 | 6.5
cargar | cargar | #DIV/0! | 0 | T |  |  |  |  | 1 | 2 | 3 | 4 | 5 | 6 | 7 | 8 | 9 | 10 | 11 | 12 | 6.5
cargar | cargar | #DIV/0! | 0 | T |  |  |  |  | 1 | 2 | 3 | 4 | 5 | 6 | 7 | 8 | 9 | 10 | 11 | 12 | 6.5
cargar | cargar | #DIV/0! | 0 | T |  |  |  |  | 1 | 2 | 3 | 4 | 5 | 6 | 7 | 8 | 9 | 10 | 11 | 12 | 6.5
cargar | cargar | #DIV/0! | 0 | T |  |  |  |  | 1 | 2 | 3 | 4 | 5 | 6 | 7 | 8 | 9 | 10 | 11 | 12 | 6.5
cargar | cargar | #DIV/0! | 0 | T |  |  |  |  | 1 | 2 | 3 | 4 | 5 | 6 | 7 | 8 | 9 | 10 | 11 | 12 | 6.5
cargar | cargar | #DIV/0! | 0 | T |  |  |  |  | 1 | 2 | 3 | 4 | 5 | 6 | 7 | 8 | 9 | 10 | 11 | 12 | 6.5
cargar | cargar | #DIV/0! | 0 | T |  |  |  |  | 1 | 2 | 3 | 4 | 5 | 6 | 7 | 8 | 9 | 10 | 11 | 12 | 6.5
cargar | cargar | #DIV/0! | 0 | T |  |  |  |  | 1 | 2 | 3 | 4 | 5 | 6 | 7 | 8 | 9 | 10 | 11 | 12 | 6.5
cargar | cargar | #DIV/0! | 0 | T |  |  |  |  | 1 | 2 | 3 | 4 | 5 | 6 | 7 | 8 | 9 | 10 | 11 | 12 | 6.5
cargar | cargar | #DIV/0! | 0 | T |  |  |  |  | 1 | 2 | 3 | 4 | 5 | 6 | 7 | 8 | 9 | 10 | 11 | 12 | 6.5
cargar | cargar | #DIV/0! | 0 | T |  |  |  |  | 1 | 2 | 3 | 4 | 5 | 6 | 7 | 8 | 9 | 10 | 11 | 12 | 6.5
cargar | cargar | #DIV/0! | 0 | T |  |  |  |  | 1 | 2 | 3 | 4 | 5 | 6 | 7 | 8 | 9 | 10 | 11 | 12 | 6.5
cargar | cargar | #DIV/0! | 0 | T |  |  |  |  | 1 | 2 | 3 | 4 | 5 | 6 | 7 | 8 | 9 | 10 | 11 | 12 | 6.5
cargar | cargar | #DIV/0! | 0 | T |  |  |  |  | 1 | 2 | 3 | 4 | 5 | 6 | 7 | 8 | 9 | 10 | 11 | 12 | 6.5
cargar | cargar | #DIV/0! | 0 | T |  |  |  |  | 1 | 2 | 3 | 4 | 5 | 6 | 7 | 8 | 9 | 10 | 11 | 12 | 6.5
cargar | cargar | #DIV/0! | 0 | T |  |  |  |  | 1 | 2 | 3 | 4 | 5 | 6 | 7 | 8 | 9 | 10 | 11 | 12 | 6.5
cargar | cargar | #DIV/0! | 0 | T |  |  |  |  | 1 | 2 | 3 | 4 | 5 | 6 | 7 | 8 | 9 | 10 | 11 | 12 | 6.5
cargar | cargar | #DIV/0! | 0 | T |  |  |  |  | 1 | 2 | 3 | 4 | 5 | 6 | 7 | 8 | 9 | 10 | 11 | 12 | 6.5
cargar | cargar | #DIV/0! | 0 | T |  |  |  |  | 1 | 2 | 3 | 4 | 5 | 6 | 7 | 8 | 9 | 10 | 11 | 12 | 6.5
cargar | cargar | #DIV/0! | 0 | T |  |  |  |  | 1 | 2 | 3 | 4 | 5 | 6 | 7 | 8 | 9 | 10 | 11 | 12 | 6.5
cargar | cargar | #DIV/0! | 0 | T |  |  |  |  | 1 | 2 | 3 | 4 | 5 | 6 | 7 | 8 | 9 | 10 | 11 | 12 | 6.5
cargar | cargar | #DIV/0! | 0 | T |  |  |  |  | 1 | 2 | 3 | 4 | 5 | 6 | 7 | 8 | 9 | 10 | 11 | 12 | 6.5
cargar | cargar | #DIV/0! | 0 | T |  |  |  |  | 1 | 2 | 3 | 4 | 5 | 6 | 7 | 8 | 9 | 10 | 11 | 12 | 6.5
cargar | cargar | #DIV/0! | 0 | T |  |  |  |  | 1 | 2 | 3 | 4 | 5 | 6 | 7 | 8 | 9 | 10 | 11 | 12 | 6.5
cargar | cargar | #DIV/0! | 0 | T |  |  |  |  | 1 | 2 | 3 | 4 | 5 | 6 | 7 | 8 | 9 | 10 | 11 | 12 | 6.5
cargar | cargar | #DIV/0! | 0 | T |  |  |  |  | 1 | 2 | 3 | 4 | 5 | 6 | 7 | 8 | 9 | 10 | 11 | 12 | 6.5
cargar | cargar | #DIV/0! | 0 | T |  |  |  |  | 1 | 2 | 3 | 4 | 5 | 6 | 7 | 8 | 9 | 10 | 11 | 12 | 6.5
cargar | cargar | #DIV/0! | 0 | T |  |  |  |  | 1 | 2 | 3 | 4 | 5 | 6 | 7 | 8 | 9 | 10 | 11 | 12 | 6.5
cargar | cargar | #DIV/0! | 0 | T |  |  |  |  | 1 | 2 | 3 | 4 | 5 | 6 | 7 | 8 | 9 | 10 | 11 | 12 | 6.5
cargar | cargar | #DIV/0! | 0 | T |  |  |  |  | 1 | 2 | 3 | 4 | 5 | 6 | 7 | 8 | 9 | 10 | 11 | 12 | 6.5
cargar | cargar | #DIV/0! | 0 | T |  |  |  |  | 1 | 2 | 3 | 4 | 5 | 6 | 7 | 8 | 9 | 10 | 11 | 12 | 6.5
cargar | cargar | #DIV/0! | 0 | T |  |  |  |  | 1 | 2 | 3 | 4 | 5 | 6 | 7 | 8 | 9 | 10 | 11 | 12 | 6.5
cargar | cargar | #DIV/0! | 0 | T |  |  |  |  | 1 | 2 | 3 | 4 | 5 | 6 | 7 | 8 | 9 | 10 | 11 | 12 | 6.5
cargar | cargar | #DIV/0! | 0 | T |  |  |  |  | 1 | 2 | 3 | 4 | 5 | 6 | 7 | 8 | 9 | 10 | 11 | 12 | 6.5
cargar | cargar | #DIV/0! | 0 | T |  |  |  |  | 1 | 2 | 3 | 4 | 5 | 6 | 7 | 8 | 9 | 10 | 11 | 12 | 6.5
cargar | cargar | #DIV/0! | 0 | T |  |  |  |  | 1 | 2 | 3 | 4 | 5 | 6 | 7 | 8 | 9 | 10 | 11 | 12 | 6.5
cargar | cargar | #DIV/0! | 0 | T |  |  |  |  | 1 | 2 | 3 | 4 | 5 | 6 | 7 | 8 | 9 | 10 | 11 | 12 | 6.5
cargar | cargar | #DIV/0! | 0 | T |  |  |  |  | 1 | 2 | 3 | 4 | 5 | 6 | 7 | 8 | 9 | 10 | 11 | 12 | 6.5
cargar | cargar | #DIV/0! | 0 | T |  |  |  |  | 1 | 2 | 3 | 4 | 5 | 6 | 7 | 8 | 9 | 10 | 11 | 12 | 6.5
cargar | cargar | #DIV/0! | 0 | T |  |  |  |  | 1 | 2 | 3 | 4 | 5 | 6 | 7 | 8 | 9 | 10 | 11 | 12 | 6.5
cargar | cargar | #DIV/0! | 0 | T |  |  |  |  | 1 | 2 | 3 | 4 | 5 | 6 | 7 | 8 | 9 | 10 | 11 | 12 | 6.5
cargar | cargar | #DIV/0! | 0 | T |  |  |  |  | 1 | 2 | 3 | 4 | 5 | 6 | 7 | 8 | 9 | 10 | 11 | 12 | 6.5
cargar | cargar | #DIV/0! | 0 | T |  |  |  |  | 1 | 2 | 3 | 4 | 5 | 6 | 7 | 8 | 9 | 10 | 11 | 12 | 6.5
cargar | cargar | #DIV/0! | 0 | T |  |  |  |  | 1 | 2 | 3 | 4 | 5 | 6 | 7 | 8 | 9 | 10 | 11 | 12 | 6.5
cargar | cargar | #DIV/0! | 0 | T |  |  |  |  | 1 | 2 | 3 | 4 | 5 | 6 | 7 | 8 | 9 | 10 | 11 | 12 | 6.5
cargar | cargar | #DIV/0! | 0 | T |  |  |  |  | 1 | 2 | 3 | 4 | 5 | 6 | 7 | 8 | 9 | 10 | 11 | 12 | 6.5
cargar | cargar | #DIV/0! | 0 | T |  |  |  |  | 1 | 2 | 3 | 4 | 5 | 6 | 7 | 8 | 9 | 10 | 11 | 12 | 6.5
cargar | cargar | #DIV/0! | 0 | T |  |  |  |  | 1 | 2 | 3 | 4 | 5 | 6 | 7 | 8 | 9 | 10 | 11 | 12 | 6.5
cargar | cargar | #DIV/0! | 0 | T |  |  |  |  | 1 | 2 | 3 | 4 | 5 | 6 | 7 | 8 | 9 | 10 | 11 | 12 | 6.5
cargar | cargar | #DIV/0! | 0 | T |  |  |  |  | 1 | 2 | 3 | 4 | 5 | 6 | 7 | 8 | 9 | 10 | 11 | 12 | 6.5
cargar | cargar | #DIV/0! | 0 | T |  |  |  |  | 1 | 2 | 3 | 4 | 5 | 6 | 7 | 8 | 9 | 10 | 11 | 12 | 6.5
cargar | cargar | #DIV/0! | 0 | T |  |  |  |  | 1 | 2 | 3 | 4 | 5 | 6 | 7 | 8 | 9 | 10 | 11 | 12 | 6.5
cargar | cargar | #DIV/0! | 0 | T |  |  |  |  | 1 | 2 | 3 | 4 | 5 | 6 | 7 | 8 | 9 | 10 | 11 | 12 | 6.5
cargar | cargar | #DIV/0! | 0 | T |  |  |  |  | 1 | 2 | 3 | 4 | 5 | 6 | 7 | 8 | 9 | 10 | 11 | 12 | 6.5
cargar | cargar | #DIV/0! | 0 | T |  |  |  |  | 1 | 2 | 3 | 4 | 5 | 6 | 7 | 8 | 9 | 10 | 11 | 12 | 6.5
cargar | cargar | #DIV/0! | 0 | T |  |  |  |  | 1 | 2 | 3 | 4 | 5 | 6 | 7 | 8 | 9 | 10 | 11 | 12 | 6.5
cargar | cargar | #DIV/0! | 0 | T |  |  |  |  | 1 | 2 | 3 | 4 | 5 | 6 | 7 | 8 | 9 | 10 | 11 | 12 | 6.5
cargar | cargar | #DIV/0! | 0 | T |  |  |  |  | 1 | 2 | 3 | 4 | 5 | 6 | 7 | 8 | 9 | 10 | 11 | 12 | 6.5
cargar | cargar | #DIV/0! | 0 | T |  |  |  |  | 1 | 2 | 3 | 4 | 5 | 6 | 7 | 8 | 9 | 10 | 11 | 12 | 6.5
cargar | cargar | #DIV/0! | 0 | T |  |  |  |  | 1 | 2 | 3 | 4 | 5 | 6 | 7 | 8 | 9 | 10 | 11 | 12 | 6.5
cargar | cargar | #DIV/0! | 0 | T |  |  |  |  | 1 | 2 | 3 | 4 | 5 | 6 | 7 | 8 | 9 | 10 | 11 | 12 | 6.5
cargar | cargar | #DIV/0! | 0 | T |  |  |  |  | 1 | 2 | 3 | 4 | 5 | 6 | 7 | 8 | 9 | 10 | 11 | 12 | 6.5
cargar | cargar | #DIV/0! | 0 | T |  |  |  |  | 1 | 2 | 3 | 4 | 5 | 6 | 7 | 8 | 9 | 10 | 11 | 12 | 6.5
cargar | cargar | #DIV/0! | 0 | T |  |  |  |  | 1 | 2 | 3 | 4 | 5 | 6 | 7 | 8 | 9 | 10 | 11 | 12 | 6.5
cargar | cargar | #DIV/0! | 0 | T |  |  |  |  | 1 | 2 | 3 | 4 | 5 | 6 | 7 | 8 | 9 | 10 | 11 | 12 | 6.5
cargar | cargar | #DIV/0! | 0 | T |  |  |  |  | 1 | 2 | 3 | 4 | 5 | 6 | 7 | 8 | 9 | 10 | 11 | 12 | 6.5
cargar | cargar | #DIV/0! | 0 | T |  |  |  |  | 1 | 2 | 3 | 4 | 5 | 6 | 7 | 8 | 9 | 10 | 11 | 12 | 6.5
cargar | cargar | #DIV/0! | 0 | T |  |  |  |  | 1 | 2 | 3 | 4 | 5 | 6 | 7 | 8 | 9 | 10 | 11 | 12 | 6.5
cargar | cargar | #DIV/0! | 0 | T |  |  |  |  | 1 | 2 | 3 | 4 | 5 | 6 | 7 | 8 | 9 | 10 | 11 | 12 | 6.5
cargar | cargar | #DIV/0! | 0 | T |  |  |  |  | 1 | 2 | 3 | 4 | 5 | 6 | 7 | 8 | 9 | 10 | 11 | 12 | 6.5
cargar | cargar | #DIV/0! | 0 | T |  |  |  |  | 1 | 2 | 3 | 4 | 5 | 6 | 7 | 8 | 9 | 10 | 11 | 12 | 6.5
cargar | cargar | #DIV/0! | 0 | T |  |  |  |  | 1 | 2 | 3 | 4 | 5 | 6 | 7 | 8 | 9 | 10 | 11 | 12 | 6.5
cargar | cargar | #DIV/0! | 0 | T |  |  |  |  | 1 | 2 | 3 | 4 | 5 | 6 | 7 | 8 | 9 | 10 | 11 | 12 | 6.5
cargar | cargar | #DIV/0! | 0 | T |  |  |  |  | 1 | 2 | 3 | 4 | 5 | 6 | 7 | 8 | 9 | 10 | 11 | 12 | 6.5
cargar | cargar | #DIV/0! | 0 | T |  |  |  |  | 1 | 2 | 3 | 4 | 5 | 6 | 7 | 8 | 9 | 10 | 11 | 12 | 6.5
cargar | cargar | #DIV/0! | 0 | T |  |  |  |  | 1 | 2 | 3 | 4 | 5 | 6 | 7 | 8 | 9 | 10 | 11 | 12 | 6.5
cargar | cargar | #DIV/0! | 0 | T |  |  |  |  | 1 | 2 | 3 | 4 | 5 | 6 | 7 | 8 | 9 | 10 | 11 | 12 | 6.5
cargar | cargar | #DIV/0! | 0 | T |  |  |  |  | 1 | 2 | 3 | 4 | 5 | 6 | 7 | 8 | 9 | 10 | 11 | 12 | 6.5
cargar | cargar | #DIV/0! | 0 | T |  |  |  |  | 1 | 2 | 3 | 4 | 5 | 6 | 7 | 8 | 9 | 10 | 11 | 12 | 6.5
cargar | cargar | #DIV/0! | 0 | T |  |  |  |  | 1 | 2 | 3 | 4 | 5 | 6 | 7 | 8 | 9 | 10 | 11 | 12 | 6.5
cargar | cargar | #DIV/0! | 0 | T |  |  |  |  | 1 | 2 | 3 | 4 | 5 | 6 | 7 | 8 | 9 | 10 | 11 | 12 | 6.5
cargar | cargar | #DIV/0! | 0 | T |  |  |  |  | 1 | 2 | 3 | 4 | 5 | 6 | 7 | 8 | 9 | 10 | 11 | 12 | 6.5
cargar | cargar | #DIV/0! | 0 | T |  |  |  |  | 1 | 2 | 3 | 4 | 5 | 6 | 7 | 8 | 9 | 10 | 11 | 12 | 6.5
cargar | cargar | #DIV/0! | 0 | T |  |  |  |  | 1 | 2 | 3 | 4 | 5 | 6 | 7 | 8 | 9 | 10 | 11 | 12 | 6.5
cargar | cargar | #DIV/0! | 0 | T |  |  |  |  | 1 | 2 | 3 | 4 | 5 | 6 | 7 | 8 | 9 | 10 | 11 | 12 | 6.5
cargar | cargar | #DIV/0! | 0 | T |  |  |  |  | 1 | 2 | 3 | 4 | 5 | 6 | 7 | 8 | 9 | 10 | 11 | 12 | 6.5
cargar | cargar | #DIV/0! | 0 | T |  |  |  |  | 1 | 2 | 3 | 4 | 5 | 6 | 7 | 8 | 9 | 10 | 11 | 12 | 6.5
cargar | cargar | #DIV/0! | 0 | T |  |  |  |  | 1 | 2 | 3 | 4 | 5 | 6 | 7 | 8 | 9 | 10 | 11 | 12 | 6.5
cargar | cargar | #DIV/0! | 0 | T |  |  |  |  | 1 | 2 | 3 | 4 | 5 | 6 | 7 | 8 | 9 | 10 | 11 | 12 | 6.5
cargar | cargar | #DIV/0! | 0 | T |  |  |  |  | 1 | 2 | 3 | 4 | 5 | 6 | 7 | 8 | 9 | 10 | 11 | 12 | 6.5
cargar | cargar | #DIV/0! | 0 | T |  |  |  |  | 1 | 2 | 3 | 4 | 5 | 6 | 7 | 8 | 9 | 10 | 11 | 12 | 6.5
cargar | cargar | #DIV/0! | 0 | T |  |  |  |  | 1 | 2 | 3 | 4 | 5 | 6 | 7 | 8 | 9 | 10 | 11 | 12 | 6.5
cargar | cargar | #DIV/0! | 0 | T |  |  |  |  | 1 | 2 | 3 | 4 | 5 | 6 | 7 | 8 | 9 | 10 | 11 | 12 | 6.5
cargar | cargar | #DIV/0! | 0 | T |  |  |  |  | 1 | 2 | 3 | 4 | 5 | 6 | 7 | 8 | 9 | 10 | 11 | 12 | 6.5
cargar | cargar | #DIV/0! | 0 | T |  |  |  |  | 1 | 2 | 3 | 4 | 5 | 6 | 7 | 8 | 9 | 10 | 11 | 12 | 6.5
cargar | cargar | #DIV/0! | 0 | T |  |  |  |  | 1 | 2 | 3 | 4 | 5 | 6 | 7 | 8 | 9 | 10 | 11 | 12 | 6.5
cargar | cargar | #DIV/0! | 0 | T |  |  |  |  | 1 | 2 | 3 | 4 | 5 | 6 | 7 | 8 | 9 | 10 | 11 | 12 | 6.5
cargar | cargar | #DIV/0! | 0 | T |  |  |  |  | 1 | 2 | 3 | 4 | 5 | 6 | 7 | 8 | 9 | 10 | 11 | 12 | 6.5
cargar | cargar | #DIV/0! | 0 | T |  |  |  |  | 1 | 2 | 3 | 4 | 5 | 6 | 7 | 8 | 9 | 10 | 11 | 12 | 6.5
cargar | cargar | #DIV/0! | 0 | T |  |  |  |  | 1 | 2 | 3 | 4 | 5 | 6 | 7 | 8 | 9 | 10 | 11 | 12 | 6.5
cargar | cargar | #DIV/0! | 0 | T |  |  |  |  | 1 | 2 | 3 | 4 | 5 | 6 | 7 | 8 | 9 | 10 | 11 | 12 | 6.5
cargar | cargar | #DIV/0! | 0 | T |  |  |  |  | 1 | 2 | 3 | 4 | 5 | 6 | 7 | 8 | 9 | 10 | 11 | 12 | 6.5
cargar | cargar | #DIV/0! | 0 | T |  |  |  |  | 1 | 2 | 3 | 4 | 5 | 6 | 7 | 8 | 9 | 10 | 11 | 12 | 6.5
cargar | cargar | #DIV/0! | 0 | T |  |  |  |  | 1 | 2 | 3 | 4 | 5 | 6 | 7 | 8 | 9 | 10 | 11 | 12 | 6.5
cargar | cargar | #DIV/0! | 0 | T |  |  |  |  | 1 | 2 | 3 | 4 | 5 | 6 | 7 | 8 | 9 | 10 | 11 | 12 | 6.5
cargar | cargar | #DIV/0! | 0 | T |  |  |  |  | 1 | 2 | 3 | 4 | 5 | 6 | 7 | 8 | 9 | 10 | 11 | 12 | 6.5
cargar | cargar | #DIV/0! | 0 | T |  |  |  |  | 1 | 2 | 3 | 4 | 5 | 6 | 7 | 8 | 9 | 10 | 11 | 12 | 6.5
cargar | cargar | #DIV/0! | 0 | T |  |  |  |  | 1 | 2 | 3 | 4 | 5 | 6 | 7 | 8 | 9 | 10 | 11 | 12 | 6.5
cargar | cargar | #DIV/0! | 0 | T |  |  |  |  | 1 | 2 | 3 | 4 | 5 | 6 | 7 | 8 | 9 | 10 | 11 | 12 | 6.5
cargar | cargar | #DIV/0! | 0 | T |  |  |  |  | 1 | 2 | 3 | 4 | 5 | 6 | 7 | 8 | 9 | 10 | 11 | 12 | 6.5
cargar | cargar | #DIV/0! | 0 | T |  |  |  |  | 1 | 2 | 3 | 4 | 5 | 6 | 7 | 8 | 9 | 10 | 11 | 12 | 6.5
cargar | cargar | #DIV/0! | 0 | T |  |  |  |  | 1 | 2 | 3 | 4 | 5 | 6 | 7 | 8 | 9 | 10 | 11 | 12 | 6.5
cargar | cargar | #DIV/0! | 0 | T |  |  |  |  | 1 | 2 | 3 | 4 | 5 | 6 | 7 | 8 | 9 | 10 | 11 | 12 | 6.5
cargar | cargar | #DIV/0! | 0 | T |  |  |  |  | 1 | 2 | 3 | 4 | 5 | 6 | 7 | 8 | 9 | 10 | 11 | 12 | 6.5
cargar | cargar | #DIV/0! | 0 | T |  |  |  |  | 1 | 2 | 3 | 4 | 5 | 6 | 7 | 8 | 9 | 10 | 11 | 12 | 6.5
cargar | cargar | #DIV/0! | 0 | T |  |  |  |  | 1 | 2 | 3 | 4 | 5 | 6 | 7 | 8 | 9 | 10 | 11 | 12 | 6.5
cargar | cargar | #DIV/0! | 0 | T |  |  |  |  | 1 | 2 | 3 | 4 | 5 | 6 | 7 | 8 | 9 | 10 | 11 | 12 | 6.5
cargar | cargar | #DIV/0! | 0 | T |  |  |  |  | 1 | 2 | 3 | 4 | 5 | 6 | 7 | 8 | 9 | 10 | 11 | 12 | 6.5
cargar | cargar | #DIV/0! | 0 | T |  |  |  |  | 1 | 2 | 3 | 4 | 5 | 6 | 7 | 8 | 9 | 10 | 11 | 12 | 6.5
10000 | 1 | #DIV/0! | 0 | T |  |  |  |  | 1 | 2 | 3 | 4 | 5 | 6 | 7 | 8 | 9 | 10 | 11 | 12 | 6.5

## Condición Aptitud
Materiales para Cliente IPH
En el caso de impedimento de determinación de alguna característica de análisis (decarburación, segregación, profundidad de defecto, etc.) por falta de muestras, entrega parcial del número de estas, destrucción, o visualización insuficiente; pedir inmediatamente el muestreo necesario para cumplimentar los ensayos de aptitud.
Decarburación | Promedio hasta 1%DN -> Se libera TL3. De 1 a 2% DN-> Se consulta a Metalurgia.
Promedio hasta 1,5%DN -> Se libera TL2. De 1,5 a 2% DN-> Se consulta a Metalurgia.
No se acepta decarburación total (Ferrita libre)
El valor del punto máximo debe ser menor o igual a 0,20mm.
Prof. Defecto | Medición hasta 1%DN -> Se libera. De 1 a 3% DN se consulta a Metalurgia.
En caso de incumplimiento de la colada -> Solicitar remuestreo.
Segregación | Se acepta colada menor o igual a 50% de muestras con Tipo 3 (T3).
Colada con Tipo 4, se chatarrea rollo y consulta a Metalurgia.
Colada mayor de 50% de muestras con Tipo 3 (T3) -> Se consulta a Metalurgia.
En caso de incumplimiento de la colada -> Solicitar remuestreo.

## IPH-TL3
|  |  |  | Cliente: IPH | [10 empty] | no tocar | en blanco cargar
Gerencia Tecnica |  |  |  | Laboratorio Metalográfico | [7 empty] | NI LAB MET 01
FECHA DE LAMINACIÓN | N° ESTUDIO | CÓDIGO MATERIAL | O.F. | PASTILLA N° | ROLLO N° | GRADO | COLADA | DIÁM (mm) | DECARB. TOTAL | DECARB.VALOR MÁX. | PROF. DEF. Máx. (mm) | SEGREG | Observaciones
2020-04-28 | 11818-20 | 203270 | 14513739 | 3115 | 2020011531 | 1070IPH | 48735 | 6.4 | 0.0425 | 0.07 |  | - | Estructura heterogénea | 1070 IPH
2020-04-28 | 11818-20 | 203270 | 14513739 | 3115 | 2020011532 | 1070IPH | 48735 | 6.4 | 0.0575 | 0.08 |  | - | Estructura heterogénea
2020-04-28 | 11818-20 | 203270 | 14513739 | 3115 | 2020011541 | 1070IPH | 48735 | 6.4 | 0.0525 | 0.08 |  | 3
2020-04-28 | 11818-20 | 203270 | 14513739 | 3115 | 2020011542 | 1070IPH | 48735 | 6.4 | 0.055 | 0.1 |  | 4
2020-04-28 | 11818-20 | 203270 | 14513739 | 3115 | 2020011558 | 1070IPH | 48735 | 6.4 | 0.0425 | 0.06 |  | 2
2020-04-28 | 11818-20 | 203270 | 14513739 | 3115 | 2020011559 | 1070IPH | 48735 | 6.4 | 0.05 | 0.07 |  | - | Estructura heterogénea
2020-04-28 | 11818-20 | 203270 | 14513739 | 3115 | 2020011567 | 1070IPH | 48733 | 6.4 | 0.04 | 0.05 |  | - | Estructura heterogénea
2020-04-28 | 11818-20 | 203270 | 14513739 | 3115 | 2020011569 | 1070IPH | 48733 | 6.4 | 0.04 | 0.06 |  | - | Estructura heterogénea
2020-04-28 | 11818-20 | 203270 | 14513739 | 3115 | 2020011579 | 1070IPH | 48733 | 6.4 | 0.0375 | 0.05 |  | 2
2020-04-28 | 11818-20 | 203270 | 14513739 | 3115 | 2020011580 | 1070IPH | 48733 | 6.4 | 0.0575 | 0.07 | 0.05 | 2
2020-04-28 | 11818-20 | 203270 | 14513739 | 3115 | 2020011588 | 1070IPH | 48733 | 6.4 | 0.0325 | 0.05 |  | 2
2020-04-28 | 11818-20 | 203270 | 14513739 | 3115 | 2020011600 | 1070IPH | 48733 | 6.4 | 0.04 | 0.06 |  | - | Estructura heterogénea
2020-04-28 | 11818-20 | 203270 | 14513739 | 3116 | 2020011439 | 1070IPH | 48734 | 6.4 | 0.035 | 0.06 | 0.05 | 2
2020-04-28 | 11818-20 | 203270 | 14513739 | 3116 | 2020011441 | 1070IPH | 48734 | 6.4 | 0.035 | 0.06 |  | 2
2020-04-28 | 11818-20 | 203270 | 14513739 | 3116 | 2020011443 | 1070IPH | 48734 | 6.4 | 0.0325 | 0.05 |  | 2
2020-04-28 | 11818-20 | 203270 | 14513739 | 3116 | 2020011453 | 1070IPH | 48734 | 6.4 | 0.04 | 0.07 |  | 2
2020-04-28 | 11818-20 | 203270 | 14513739 | 3116 | 2020011455 | 1070IPH | 48734 | 6.4 | 0.04 | 0.06 | 0.04 | 2
2020-04-28 | 11818-20 | 203270 | 14513739 | 3116 | 2020011458 | 1070IPH | 48734 | 6.4 | 0.0375 | 0.05 |  | 2
2020-04-28 | 11818-20 | 203270 | 14513739 | 3116 | 2020011426 | 1070IPH | 48736 | 6.4 | 0.0275 | 0.04 |  | - | Estructura heterogénea
2020-04-28 | 11818-20 | 203270 | 14513739 | 3116 | 2020011429 | 1070IPH | 48736 | 6.4 | 0.0425 | 0.06 |  | - | Estructura heterogénea
2020-04-28 | 11818-20 | 203270 | 14513739 | 3116 | 2020011432 | 1070IPH | 48736 | 6.4 | 0.0325 | 0.05 |  | - | Estructura heterogénea
2020-04-28 | 11818-20 | 203270 | 14513739 | 3116 | 2020011483 | 1070IPH | 48736 | 6.4 | 0.0275 | 0.04 |  | 3
2020-04-28 | 11818-20 | 203270 | 14513739 | 3116 | 2020011494 | 1070IPH | 48736 | 6.4 | 0.0275 | 0.04 |  | - | Estructura heterogénea
2020-04-28 | 11818-20 | 203270 | 14513739 | 3116 | 2020011497 | 1070IPH | 48736 | 6.4 | 0.03 | 0.05 |  | - | Estructura heterogénea
2020-04-29 | 11819-20 | 246351 | 14513740 | 3117 | 2020011636 | 1082IPH | 48724 | 6.4 | 0.0375 | 0.08 |  | 2 |  | 1082IPH
2020-04-29 | 11819-20 | 246351 | 14513740 | 3117 | 2020011637 | 1082IPH | 48724 | 6.4 | 0.03 | 0.06 | 0.04 | 2
2020-04-29 | 11819-20 | 246351 | 14513740 | 3117 | 2020011639 | 1082IPH | 48724 | 6.4 | 0.035 | 0.05 | 0.09 | 2
2020-04-29 | 11819-20 | 246351 | 14513740 | 3117 | 2020011641 | 1082IPH | 48724 | 6.4 | 0.04 | 0.07 |  | 2
2020-04-29 | 11819-20 | 246351 | 14513740 | 3117 | 2020011643 | 1082IPH | 48724 | 6.4 | 0.02 | 0.05 | 0.09 | 3
2020-04-29 | 11819-20 | 246351 | 14513740 | 3117 | 2020011645 | 1082IPH | 48724 | 6.4 | 0.02 | 0.03 |  | 2
2020-04-30 | 11820-20 | 203270 | 14513739 | 3118 | 2020011876 | 1070IPH | 48732 | 6.4 | 0.0375 | 0.05 |  | 1 |  | 1070 IPH
2020-04-30 | 11820-20 | 203270 | 14513739 | 3118 | 2020011877 | 1070IPH | 48732 | 6.4 | 0.0275 | 0.04 |  | 2 | Estructura heterogénea
2020-04-30 | 11820-20 | 203270 | 14513739 | 3118 | 2020011878 | 1070IPH | 48732 | 6.4 | 0.03 | 0.04 |  | 2 | Estructura heterogénea
2020-04-30 | 11820-20 | 203270 | 14513739 | 3118 | 2020011879 | 1070IPH | 48732 | 6.4 | 0.0275 | 0.04 |  | 2 | Estructura heterogénea
2020-04-30 | 11820-20 | 203270 | 14513739 | 3118 | 2020011882 | 1070IPH | 48732 | 6.4 | 0.0225 | 0.03 |  | 2 | Estructura heterogénea
2020-04-30 | 11820-20 | 203270 | 14513739 | 3118 | 2020011883 | 1070IPH | 48732 | 6.4 | 0.0175 | 0.03 |  | 2 | Estructura heterogénea
2020-04-30 | 11820-20 | 203270 | 14513739 | 3119 | 2020011937 | 1070IPH | 48730 | 6.4 | 0.0275 | 0.05 |  | 2 | Estructura heterogénea
2020-04-30 | 11820-20 | 203270 | 14513739 | 3119 | 2020011938 | 1070IPH | 48730 | 6.4 | 0.02 | 0.03 |  | 2 | Estructura heterogénea
2020-04-30 | 11820-20 | 203270 | 14513739 | 3119 | 2020011951 | 1070IPH | 48730 | 6.4 | 0.0275 | 0.05 |  | 2 | Estructura heterogénea
2020-04-30 | 11820-20 | 203270 | 14513739 | 3119 | 2020011952 | 1070IPH | 48730 | 6.4 | 0.025 | 0.05 |  | 2 | Estructura heterogénea
2020-04-30 | 11820-20 | 203270 | 14513739 | 3119 | 2020011970 | 1070IPH | 48730 | 6.4 | 0.0275 | 0.04 |  | 2 | Estructura heterogénea
2020-04-30 | 11820-20 | 203270 | 14513739 | 3119 | 2020011971 | 1070IPH | 48730 | 6.4 | 0.02 | 0.04 |  | 2 | Estructura heterogénea
2020-04-30 | 11820-20 | 203270 | 14513739 | 3121 | 2020011986 | 1070IPH | 48729 | 6.4 | 0.0175 | 0.03 |  | 1
2020-04-30 | 11820-20 | 203270 | 14513739 | 3121 | 2020011994 | 1070IPH | 48729 | 6.4 | 0.0375 | 0.05 |  | 2 | Estructura heterogénea
2020-04-30 | 11820-20 | 203270 | 14513739 | 3121 | 2020011998 | 1070IPH | 48729 | 6.4 | 0.0275 | 0.04 |  | 2 | Estructura heterogénea
2020-04-30 | 11820-20 | 203270 | 14513739 | 3121 | 2020012001 | 1070IPH | 48729 | 6.4 | 0.02 | 0.04 |  | 2 | Estructura heterogénea
2020-04-30 | 11820-20 | 203270 | 14513739 | 3121 | 2020012004 | 1070IPH | 48729 | 6.4 | 0.0275 | 0.04 |  | 2 | Estructura heterogénea
2020-04-30 | 11820-20 | 203270 | 14513739 | 3121 | 2020012006 | 1070IPH | 48729 | 6.4 | 0.0175 | 0.03 |  | 2 | Estructura heterogénea
2020-04-30 | 11821-20 | 203270 | 14513739 | 3120 | 2020011428 | 1070IPH | 48736 | 6.4 | 0.055 | 0.08 |  | 2 | Estructura heterogénea
2020-04-30 | 11821-20 | 203270 | 14513739 | 3120 | 2020011430 | 1070IPH | 48736 | 6.4 | 0.0425 | 0.07 |  | 2 | Estructura heterogénea
2020-04-30 | 11821-20 | 203270 | 14513739 | 3120 | 2020011431 | 1070IPH | 48736 | 6.4 | 0.05 | 0.08 |  | 2 | Estructura heterogénea
2020-04-30 | 11821-20 | 203270 | 14513739 | 3120 | 2020011433 | 1070IPH | 48736 | 6.4 | 0.045 | 0.07 |  | 2 | Estructura heterogénea
2020-04-30 | 11821-20 | 203270 | 14513739 | 3120 | 2020011434 | 1070IPH | 48736 | 6.4 | 0.045 | 0.06 |  | 2 | Estructura heterogénea
2020-04-30 | 11821-20 | 203270 | 14513739 | 3120 | 2020011485 | 1070IPH | 48736 | 6.4 | 0.035 | 0.05 |  | 3
2020-04-30 | 11821-20 | 203270 | 14513739 | 3120 | 2020011495 | 1070IPH | 48736 | 6.4 | 0.0375 | 0.07 |  | 1
2020-04-30 | 11820-20 | 203270 | 14513739 | 3122 | 2020011890 | 1070IPH | 48731 | 6.4 | 0.045 | 0.08 |  | 2
2020-04-30 | 11820-20 | 203270 | 14513739 | 3122 | 2020011892 | 1070IPH | 48731 | 6.4 | 0.045 | 0.07 |  | 3
2020-04-30 | 11820-20 | 203270 | 14513739 | 3122 | 2020011907 | 1070IPH | 48731 | 6.4 | 0.0325 | 0.05 |  | - | Estructura heterogénea
2020-04-30 | 11820-20 | 203270 | 14513739 | 3122 | 2020011908 | 1070IPH | 48731 | 6.4 | 0.0325 | 0.05 |  | 3
2020-04-30 | 11820-20 | 203270 | 14513739 | 3122 | 2020011917 | 1070IPH | 48731 | 6.4 | 0.0325 | 0.05 |  | - | Estructura heterogénea
2020-04-30 | 11820-20 | 203270 | 14513739 | 3122 | 2020011918 | 1070IPH | 48731 | 6.4 | 0.035 | 0.05 |  | - | Estructura heterogénea
2020-04-30 | 11822-20 | 203270 | 14513739 | 3123 | 2020012062 | 1070IPH | 48663 | 6.4 | 0.03 | 0.05 |  | 2
2020-04-30 | 11822-20 | 203270 | 14513739 | 3123 | 2020012066 | 1070IPH | 48663 | 6.4 | 0.025 | 0.05 |  | 2
2020-04-30 | 11822-20 | 203270 | 14513739 | 3123 | 2020012069 | 1070IPH | 48663 | 6.4 | 0.0325 | 0.05 |  | -
2020-04-30 | 11822-20 | 203270 | 14513739 | 3123 | 2020012075 | 1070IPH | 48663 | 6.4 | 0.0275 | 0.05 |  | -
2020-04-30 | 11822-20 | 203270 | 14513739 | 3123 | 2020012077 | 1070IPH | 48663 | 6.4 | 0.035 | 0.07 |  | 3
2020-04-30 | 11822-20 | 203270 | 14513739 | 3123 | 2020012080 | 1070IPH | 48663 | 6.4 | 0.0175 | 0.04 |  | 2
2020-04-30 | 11822-20 | 203270 | 14513739 | 3123 | 2020012021 | 1070IPH | 48664 | 6.4 | 0.03 | 0.06 |  | 2
2020-04-30 | 11822-20 | 203270 | 14513739 | 3123 | 2020012024 | 1070IPH | 48664 | 6.4 | 0.0125 | 0.02 |  | 3
2020-04-30 | 11822-20 | 203270 | 14513739 | 3123 | 2020012032 | 1070IPH | 48664 | 6.4 | 0.0125 | 0.02 |  | 3
2020-04-30 | 11822-20 | 203270 | 14513739 | 3123 | 2020012048 | 1070IPH | 48664 | 6.4 | 0.03 | 0.06 |  | 1
2020-04-30 | 11822-20 | 203270 | 14513739 | 3123 | 2020012049 | 1070IPH | 48664 | 6.4 | 0.0325 | 0.05 |  | 2
2020-04-30 | 11822-20 | 203270 | 14513739 | 3123 | 2020012050 | 1070IPH | 48664 | 6.4 | 0.0175 | 0.04 |  | 2
2020-05-06 | 11837-20 | 231059 | 14516196 | 3159 | 2020013289 | 1082IPH | 48724 | 5.5 | 0.0375 | 0.05 | 0.3 | 2 |  | 1082 IPH
2020-05-06 | 11837-20 | 231059 | 14516196 | 3159 | 2020013290 | 1082IPH | 48724 | 5.5 | 0.0325 | 0.05 | 0.2 | 2
2020-05-06 | 11837-20 | 231059 | 14516196 | 3159 | 2020013292 | 1082IPH | 48724 | 5.5 | 0.0275 | 0.05 | 0.04 | 1
2020-05-06 | 11837-20 | 231059 | 14516196 | 3159 | 2020013293 | 1082IPH | 48724 | 5.5 | 0.0425 | 0.06 |  | 2
2020-05-06 | 11837-20 | 231059 | 14516196 | 3159 | 2020013295 | 1082IPH | 48724 | 5.5 | 0.025 | 0.04 | 0.03 | 2
2020-05-06 | 11837-20 | 231059 | 14516196 | 3159 | 2020013296 | 1082IPH | 48724 | 5.5 | 0.0175 | 0.04 | 0.02 | 3
2020-05-06 | 11837-20 | 231059 | 14516196 | 3161 | 2020013383 | 1082IPH | 48726 | 5.5 | 0.025 | 0.04 | 0.02 | 2
2020-05-06 | 11837-20 | 231059 | 14516196 | 3161 | 2020013385 | 1082IPH | 48726 | 5.5 | 0.0125 | 0.03 | 0.03 | 3
2020-05-06 | 11837-20 | 231059 | 14516196 | 3161 | 2020013390 | 1082IPH | 48726 | 5.5 | 0.0175 | 0.04 | 0.02 | 2
2020-05-06 | 11837-20 | 231059 | 14516196 | 3161 | 2020013392 | 1082IPH | 48726 | 5.5 | 0.0125 | 0.03 |  | 2
2020-05-06 | 11837-20 | 231059 | 14516196 | 3161 | 2020013395 | 1082IPH | 48726 | 5.5 | 0.0125 | 0.03 |  | 3
2020-05-06 | 11837-20 | 231059 | 14516196 | 3161 | 2020013397 | 1082IPH | 48726 | 5.5 | 0.025 | 0.04 |  | 2
2020-05-06 | 11837-20 | 231059 | 14516196 | 3160 | 2020013300 | 1082IPH | 48728 | 5.5 | 0.01 | 0.02 |  | 1
2020-05-06 | 11837-20 | 231059 | 14516196 | 3160 | 2020013309 | 1082IPH | 48728 | 5.5 | 0.01 | 0.02 |  | 2 | Estructura heterogénea
2020-05-06 | 11837-20 | 231059 | 14516196 | 3160 | 2020013313 | 1082IPH | 48728 | 5.5 | 0.015 | 0.02 |  | 1
2020-05-06 | 11837-20 | 231059 | 14516196 | 3160 | 2020013327 | 1082IPH | 48728 | 5.5 | 0.0175 | 0.03 |  | 2 | Estructura heterogénea
2020-05-06 | 11837-20 | 231059 | 14516196 | 3160 | 2020013332 | 1082IPH | 48728 | 5.5 | 0.01 | 0.02 |  | 1
2020-05-06 | 11837-20 | 231059 | 14516196 | 3160 | 2020013334 | 1082IPH | 48728 | 5.5 | 0.01 | 0.02 |  | 2
2020-05-06 | 11837-20 | 231059 | 14516196 | 3160 | 2020013338 | 1082IPH | 48727 | 5.5 | 0.0125 | 0.02 |  | 2 | Estructura heterogénea
2020-05-06 | 11837-20 | 231059 | 14516196 | 3160 | 2020013354 | 1082IPH | 48727 | 5.5 | 0.01 | 0.02 |  | 2 | Estructura heterogénea
2020-05-06 | 11837-20 | 231059 | 14516196 | 3160 | 2020013357 | 1082IPH | 48727 | 5.5 | 0.0075 | 0.02 |  | 2 | Estructura heterogénea
2020-05-06 | 11837-20 | 231059 | 14516196 | 3160 | 2020013360 | 1082IPH | 48727 | 5.5 | 0.01 | 0.02 |  | 2 | Estructura heterogénea
2020-05-06 | 11837-20 | 231059 | 14516196 | 3160 | 2020013368 | 1082IPH | 48727 | 5.5 | 0.0125 | 0.02 |  | 2
2020-05-06 | 11837-20 | 231059 | 14516196 | 3160 | 2020013374 | 1082IPH | 48727 | 5.5 | 0.01 | 0.02 |  | 2
2020-05-11 | 11849-20 | 205569 | 14520376 | 3168 | 2020014498 | 1070IPH | 48663 | 8 | 0.0825 | 0.11 |  | 2 |  | 1070 IPH
2020-05-11 | 11849-20 | 205569 | 14520376 | 3168 | 2020014499 | 1070IPH | 48663 | 8 | 0.085 | 0.11 | 0.02 | 2
2020-05-11 | 11849-20 | 205569 | 14520376 | 3168 | 2020014500 | 1070IPH | 48663 | 8 | 0.0775 | 0.11 | 0.02 | 3
2020-05-11 | 11849-20 | 205569 | 14520376 | 3168 | 2020014501 | 1070IPH | 48663 | 8 | 0.0875 | 0.15 | 0.04 | 2
2020-05-11 | 11851-20 | 205569 | 14520376 | 3171 | 2020014517 | 1070IPH | 48662 | 8 | 0.045 | 0.06 |  | 3
2020-05-11 | 11851-20 | 205569 | 14520376 | 3171 | 2020014519 | 1070IPH | 48662 | 8 | 0.04 | 0.05 | 0.12 | 4
2020-05-11 | 11851-20 | 205569 | 14520376 | 3171 | 2020014521 | 1070IPH | 48662 | 8 | 0.0375 | 0.05 |  | 2
2020-05-11 | 11851-20 | 205569 | 14520376 | 3171 | 2020014523 | 1070IPH | 48662 | 8 | 0.0425 | 0.05 |  | 4
2020-05-11 | 11851-20 | 205569 | 14520376 | 3171 | 2020014525 | 1070IPH | 48662 | 8 | 0.04 | 0.05 |  | 2
2020-05-11 | 11851-20 | 205569 | 14520376 | 3171 | 2020014527 | 1070IPH | 48662 | 8 | 0.0475 | 0.06 |  | 3
2020-05-11 | 11851-20 | 205569 | 14520376 | 3171 | 2020014492 | 1070IPH | 48663 | 8 | 0.045 | 0.06 |  | 2
2020-05-11 | 11851-20 | 205569 | 14520376 | 3171 | 2020014495 | 1070IPH | 48663 | 8 | 0.0825 | 0.12 | 0.04 | 3
2020-05-11 | 11851-20 | 205569 | 14520376 | 3171 | 2020014502 | 1070IPH | 48663 | 8 | 0.0725 | 0.08 | 0.03 | 2
2020-05-11 | 11851-20 | 205569 | 14520376 | 3171 | 2020014507 | 1070IPH | 48663 | 8 | 0.075 | 0.1 | 0.02 | 2
2020-05-11 | 11851-20 | 205569 | 14520376 | 3171 | 2020014510 | 1070IPH | 48663 | 8 | 0.07 | 0.08 |  | 2
2020-05-11 | 11851-20 | 205569 | 14520376 | 3171 | 2020014514 | 1070IPH | 48663 | 8 | 0.0725 | 0.09 |  | 2
2020-05-11 | 11851-20 | 205569 | 14520376 | 3172 | 2020014609 | 1070IPH | 48661 | 8 | 0.0275 | 0.04 |  | 4
2020-05-11 | 11851-20 | 205569 | 14520376 | 3172 | 2020014612 | 1070IPH | 48661 | 8 | 0.0275 | 0.04 |  | 1
2020-05-11 | 11851-20 | 205569 | 14520376 | 3172 | 2020014629 | 1070IPH | 48661 | 8 | 0.0425 | 0.06 |  | 4
2020-05-11 | 11851-20 | 205569 | 14520376 | 3172 | 2020014631 | 1070IPH | 48661 | 8 | 0.0425 | 0.05 |  | 3
2020-05-11 | 11851-20 | 205569 | 14520376 | 3172 | 2020014643 | 1070IPH | 48661 | 8 | 0.05 | 0.06 |  | 3
2020-05-11 | 11851-20 | 205569 | 14520376 | 3172 | 2020014647 | 1070IPH | 48661 | 8 | 0.04 | 0.06 |  | 3
2020-05-11 | 11851-20 | 205569 | 14520376 | 3174 | 2020014650 | 1070IPH | 48665 | 8 | 0.0225 | 0.03 |  | 2
2020-05-11 | 11851-20 | 205569 | 14520376 | 3174 | 2020014651 | 1070IPH | 48665 | 8 | 0.03 | 0.04 |  | 3
2020-05-11 | 11851-20 | 205569 | 14520376 | 3174 | 2020014652 | 1070IPH | 48665 | 8 | 0.0375 | 0.05 |  | 2
2020-05-11 | 11851-20 | 205569 | 14520376 | 3174 | 2020014653 | 1070IPH | 48665 | 8 | 0.04 | 0.05 |  | 2
2020-05-11 | 11851-20 | 205569 | 14520376 | 3174 | 2020014654 | 1070IPH | 48665 | 8 | 0.045 | 0.06 |  | 2
2020-05-11 | 11851-20 | 205569 | 14520376 | 3174 | 2020014655 | 1070IPH | 48665 | 8 | 0.0375 | 0.05 |  | 2
2020-05-12 | 11854-20 | 234892 | 14520380 | 3173 | 2020014734 | 1082SKD | 46807 | 8 | 0.03 | 0.06 |  | 3 |  | 1082SKD
2020-05-12 | 11854-20 | 234892 | 14520380 | 3173 | 2020014735 | 1082SKD | 46807 | 8 | 0.0225 | 0.03 |  | 3
2020-05-12 | 11854-20 | 234892 | 14520380 | 3173 | 2020014736 | 1082SKD | 46807 | 8 | 0.0325 | 0.04 |  | 3
2020-05-12 | 11854-20 | 234892 | 14520380 | 3173 | 2020014737 | 1082SKD | 46807 | 8 | 0.0175 | 0.03 |  | 3
2020-05-12 | 11854-20 | 234892 | 14520380 | 3173 | 2020014738 | 1082SKD | 46807 | 8 | 0.035 | 0.05 |  | 2
2020-05-12 | 11853-20 | 205569 | 14520376 | 3175 | 2020014494 | 1070IPH | 48663 | 8 | 0.07 | 0.1 |  |  | Material decarburado | 1070 IPH
2020-05-12 | 11853-20 | 205569 | 14520376 | 3175 | 2020014496 | 1070IPH | 48663 | 8 | 0.075 | 0.1 |  |  | Material decarburado
2020-05-12 | 11853-20 | 205569 | 14520376 | 3175 | 2020014498 | 1070IPH | 48663 | 8 | 0.08 | 0.1 |  |  | Material decarburado
2020-05-12 | 11853-20 | 205569 | 14520376 | 3175 | 2020014500 | 1070IPH | 48663 | 8 | 0.085 | 0.1 |  |  | Material decarburado
2020-05-12 | 11853-20 | 205569 | 14520376 | 3175 | 2020014503 | 1070IPH | 48663 | 8 | 0.0775 | 0.09 |  |  | Material decarburado
2020-05-12 | 11853-20 | 205569 | 14520376 | 3175 | 2020014505 | 1070IPH | 48663 | 8 | 0.0625 | 0.08 |  |  | Material decarburado
2020-05-13 | 11857-20 | 234892 | 14520380 | 3179 | 2020015087 | 1082SKD | 46807 | 8 | 0.0225 | 0.03 |  | 2 |  | 1082SKD
2020-05-13 | 11857-20 | 234892 | 14520380 | 3179 | 2020015089 | 1082SKD | 46807 | 8 | 0.0175 | 0.03 |  | 3
2020-05-13 | 11857-20 | 234892 | 14520380 | 3179 | 2020015091 | 1082SKD | 46807 | 8 | 0.015 | 0.03 | 0.03 | 3
2020-05-13 | 11857-20 | 234892 | 14520380 | 3179 | 2020015095 | 1082SKD | 46807 | 8 | 0.035 | 0.05 |  | 2
2020-05-13 | 11857-20 | 234892 | 14520380 | 3179 | 2020015097 | 1082SKD | 46807 | 8 | 0.0275 | 0.05 |  | 3
2020-05-13 | 11857-20 | 234892 | 14520380 | 3179 | 2020015099 | 1082SKD | 46807 | 8 | 0.02 | 0.03 |  | 2
2020-05-12 | 11879-20 | 205569 | 14520376 | 3219 | 2020014610 | 1070IPH | 48661 | 8 | #DIV/0! | 0 | cargar | 4 | Rem. de Seg. (Est. 11851-20
2020-05-12 | 11879-20 | 205569 | 14520376 | 3219 | 2020014613 | 1070IPH | 48661 | 8 | #DIV/0! | 0 | cargar | 3 | Rem. de Seg. (Est. 11851-21
2020-05-12 | 11879-20 | 205569 | 14520376 | 3219 | 2020014630 | 1070IPH | 48661 | 8 | #DIV/0! | 0 | cargar | 4 | Rem. de Seg. (Est. 11851-22
2020-05-12 | 11879-20 | 205569 | 14520376 | 3219 | 2020014632 | 1070IPH | 48661 | 8 | #DIV/0! | 0 | cargar | 2 | Rem. de Seg. (Est. 11851-23
2020-05-12 | 11879-20 | 205569 | 14520376 | 3219 | 2020014646 | 1070IPH | 48661 | 8 | #DIV/0! | 0 | cargar | 3 | Rem. de Seg. (Est. 11851-24
2020-05-12 | 11879-20 | 205569 | 14520376 | 3219 | 2020014648 | 1070IPH | 48661 | 8 | #DIV/0! | 0 | cargar | 2 | Rem. de Seg. (Est. 11851-25
2020-05-12 | 11879-20 | 205569 | 14520376 | 3219 | 2020014518 | 1070IPH | 48662 | 8 | #DIV/0! | 0 | cargar | 3 | Rem. de Seg. (Est. 11851-26
2020-05-12 | 11879-20 | 205569 | 14520376 | 3219 | 2020014520 | 1070IPH | 48662 | 8 | #DIV/0! | 0 | cargar | 4 | Rem. de Seg. (Est. 11851-27
2020-05-12 | 11879-20 | 205569 | 14520376 | 3219 | 2020014522 | 1070IPH | 48662 | 8 | #DIV/0! | 0 | cargar | 3 | Rem. de Seg. (Est. 11851-28
2020-05-12 | 11879-20 | 205569 | 14520376 | 3219 | 2020014524 | 1070IPH | 48662 | 8 | #DIV/0! | 0 | cargar | 3 | Rem. de Seg. (Est. 11851-29
2020-05-12 | 11879-20 | 205569 | 14520376 | 3219 | 2020014526 | 1070IPH | 48662 | 8 | #DIV/0! | 0 | cargar | 3 | Rem. de Seg. (Est. 11851-30
2020-04-30 | 11894-20 | 203270 | 14513739 | 3225 | 2020011894 | 1070IPH | 48731 | 6.4 | #DIV/0! |  |  | 1 | Rem. de Seg. (Est. 11820-20)
2020-04-30 | 11894-20 | 203270 | 14513739 | 3225 | 2020011897 | 1070IPH | 48731 | 6.4 | #DIV/0! |  |  | 2
2020-04-30 | 11894-20 | 203270 | 14513739 | 3225 | 2020011900 | 1070IPH | 48731 | 6.4 | #DIV/0! |  |  | 2
2020-04-30 | 11894-20 | 203270 | 14513739 | 3225 | 2020011912 | 1070IPH | 48731 | 6.4 | #DIV/0! |  |  | 1
2020-04-30 | 11894-20 | 203270 | 14513739 | 3225 | 2020011921 | 1070IPH | 48731 | 6.4 | #DIV/0! |  |  | 1
2020-04-30 | 11894-20 | 203270 | 14513739 | 3225 | 2020011928 | 1070IPH | 48731 | 6.4 | #DIV/0! |  |  | 2
2020-06-20 | 11955-20 | 231060 | 14544173 | 3328 | 2020019182 | 1055IPH | 48636 | 5.5 | 0.0175 | 0.04 |  | 1
2020-06-20 | 11955-20 | 231060 | 14544173 | 3328 | 2020019184 | 1055IPH | 48636 | 5.5 | 0.02 | 0.04 |  | 2
2020-06-20 | 11955-20 | 231060 | 14544173 | 3328 | 2020019187 | 1055IPH | 48636 | 5.5 | 0.02 | 0.04 |  | 2
2020-06-20 | 11955-20 | 231060 | 14544173 | 3328 | 2020019200 | 1055IPH | 48636 | 5.5 | 0.0225 | 0.04 |  | 1
2020-06-20 | 11955-20 | 231060 | 14544173 | 3328 | 2020019202 | 1055IPH | 48636 | 5.5 | 0.02 | 0.04 |  | 1
2020-06-20 | 11955-20 | 231060 | 14544173 | 3328 | 2020019204 | 1055IPH | 48636 | 5.5 | 0.02 | 0.05 |  | 2
2020-06-20 | 11955-20 | 231060 | 14544173 | 3328 | 2020019206 | 1055IPH | 48641 | 5.5 | 0.0175 | 0.04 |  | 2
2020-06-20 | 11955-20 | 231060 | 14544173 | 3328 | 2020019208 | 1055IPH | 48641 | 5.5 | 0.0225 | 0.05 |  | 1
2020-06-20 | 11955-20 | 231060 | 14544173 | 3328 | 2020019210 | 1055IPH | 48641 | 5.5 | 0.0225 | 0.06 |  | 1
2020-06-20 | 11955-20 | 231060 | 14544173 | 3328 | 2020019212 | 1055IPH | 48641 | 5.5 | 0.0225 | 0.06 |  | 1
2020-06-20 | 11955-20 | 231060 | 14544173 | 3328 | 2020019214 | 1055IPH | 48641 | 5.5 | 0.0175 | 0.04 |  | 2
2020-06-20 | 11955-20 | 231060 | 14544173 | 3328 | 2020019216 | 1055IPH | 48641 | 5.5 | 0.0125 | 0.02 |  | 2
2020-06-26 | 11974-20 | 284738 | 14545672 | 3344 | 2020020684 | 1070IPH | 72214 | 10 | 0.0475 | 0.07 |  | 2
2020-06-26 | 11974-20 | 284738 | 14545672 | 3344 | 2020020687 | 1070IPH | 72214 | 10 | 0.0725 | 0.09 |  | 3
2020-06-26 | 11974-20 | 284738 | 14545672 | 3344 | 2020020691 | 1070IPH | 72214 | 10 | 0.0675 | 0.08 |  | 2
2020-06-26 | 11974-20 | 284738 | 14545672 | 3344 | 2020020695 | 1070IPH | 72214 | 10 | 0.0675 | 0.08 | 0.06 | 1
2020-06-26 | 11974-20 | 284738 | 14545672 | 3344 | 2020020697 | 1070IPH | 72214 | 10 | 0.0625 | 0.08 |  | 2
2020-06-26 | 11974-20 | 284738 | 14545672 | 3344 | 2020020699 | 1070IPH | 72214 | 10 | 0.0525 | 0.07 |  | 2
2020-06-25 | 11972-20 | 205569 | 14545157 | 3343 | 2020020390 | 1070IPH | 72215 | 8 | 0.055 | 0.08 |  | 1
2020-06-25 | 11972-20 | 205569 | 14545157 | 3343 | 2020020392 | 1070IPH | 72215 | 8 | 0.05 | 0.07 |  | 1
2020-06-25 | 11972-20 | 205569 | 14545157 | 3343 | 2020020394 | 1070IPH | 72215 | 8 | 0.075 | 0.1 |  | 2
2020-06-25 | 11972-20 | 205569 | 14545157 | 3343 | 2020020396 | 1070IPH | 72215 | 8 | 0.08 | 0.1 | 0.03 | 1
2020-06-25 | 11972-20 | 205569 | 14545157 | 3343 | 2020020398 | 1070IPH | 72215 | 8 | 0.06 | 0.09 |  | 1
2020-06-25 | 11972-20 | 205569 | 14545157 | 3343 | 2020020400 | 1070IPH | 72215 | 8 | 0.065 | 0.09 |  | 3
2020-06-25 | 11972-20 | 205569 | 14545157 | 3346 | 2020020403 | 1070IPH | 72214 | 8 | 0.01 | 0.01 |  | 3
2020-06-25 | 11972-20 | 205569 | 14545157 | 3346 | 2020020405 | 1070IPH | 72214 | 8 | 0.01 | 0.01 |  | 3
2020-06-25 | 11972-20 | 205569 | 14545157 | 3346 | 2020020407 | 1070IPH | 72214 | 8 | 0.0225 | 0.05 |  | 2
2020-06-25 | 11972-20 | 205569 | 14545157 | 3346 | 2020020409 | 1070IPH | 72214 | 8 | 0.02 | 0.04 |  | 3
2020-06-25 | 11972-20 | 205569 | 14545157 | 3346 | 2020020411 | 1070IPH | 72214 | 8 | 0.015 | 0.03 |  | 2
2020-06-25 | 11972-20 | 205569 | 14545157 | 3346 | 2020020413 | 1070IPH | 72214 | 8 | 0.0125 | 0.02 |  | 2
2020-06-25 | 11973-20 | 224605 | 14545158 | 3345 | 2020020422 | 1082IPH | 48668 | 8 | 0.025 | 0.05 |  | 2
2020-06-25 | 11973-20 | 224605 | 14545158 | 3345 | 2020020424 | 1082IPH | 48668 | 8 | 0.0275 | 0.05 | 0.02 | 3
2020-06-25 | 11973-20 | 224605 | 14545158 | 3345 | 2020020426 | 1082IPH | 48668 | 8 | 0.0375 | 0.07 | 0.03 | 2
2020-06-25 | 11973-20 | 224605 | 14545158 | 3345 | 2020020428 | 1082IPH | 48668 | 8 | 0.035 | 0.06 |  | 2
2020-06-25 | 11973-20 | 224605 | 14545158 | 3345 | 2020020430 | 1082IPH | 48668 | 8 | 0.0325 | 0.06 | 0.02 | 1
2020-06-25 | 11973-20 | 224605 | 14545158 | 3345 | 2020020431 | 1082IPH | 48668 | 8 | 0.04 | 0.06 |  | 2
2020-06-26 | 11980-20 | 284738 | 14545672 | 3356 | 2020020706 | 1070IPH | 48665 | 10 | 0.0625 | 0.08 |  | 2
2020-06-26 | 11980-20 | 284738 | 14545672 | 3356 | 2020020708 | 1070IPH | 48665 | 10 | 0.07 | 0.09 |  | 1
2020-07-03 | 11984-20 | 231060 | 14549569 | 3365 | 2020021466 | 1055IPH | 48641 | 5.5 | 0.055 | 0.07 |  | 1
2020-07-03 | 11984-20 | 231060 | 14549569 | 3365 | 2020021468 | 1055IPH | 48641 | 5.5 | 0.0625 | 0.09 |  | * | No se puede determinar seg. por estructura heterogénea
2020-07-03 | 11984-20 | 231060 | 14549569 | 3365 | 2020021470 | 1055IPH | 48641 | 5.5 | 0.055 | 0.07 |  | * | No se puede determinar seg. por estructura heterogénea
2020-07-03 | 11984-20 | 231060 | 14549569 | 3365 | 2020021472 | 1055IPH | 48641 | 5.5 | 0.0675 | 0.09 |  | * | No se puede determinar seg. por estructura heterogénea
2020-07-03 | 11984-20 | 231060 | 14549569 | 3365 | 2020021474 | 1055IPH | 48641 | 5.5 | 0.055 | 0.08 |  | * | No se puede determinar seg. por estructura heterogénea
2020-07-03 | 11984-20 | 231060 | 14549569 | 3365 | 2020021476 | 1055IPH | 48641 | 5.5 | 0.0575 | 0.08 |  | 3
2020-07-03 | 11985-20 | 231060 | 14549569 | 3365 | 2020021465 | 1055IPH | 48641 | 5.5 | 0.0525 | 0.07 | 0.03 |  | Material decarburado
2020-07-03 | 11985-20 | 231060 | 14549569 | 3365 | 2020021467 | 1055IPH | 48641 | 5.5 | 0.0675 | 0.12 |  |  | Material decarburado
2020-07-03 | 11985-20 | 231060 | 14549569 | 3365 | 2020021469 | 1055IPH | 48641 | 5.5 | 0.0575 | 0.08 |  |  | Material decarburado
2020-07-03 | 11985-20 | 231060 | 14549569 | 3365 | 2020021471 | 1055IPH | 48641 | 5.5 | 0.0525 | 0.09 | 0.04 |  | Material decarburado
2020-07-03 | 11985-20 | 231060 | 14549569 | 3365 | 2020021473 | 1055IPH | 48641 | 5.5 | 0.055 | 0.08 | 0.03 |  | Material decarburado
2020-07-03 | 11985-20 | 231060 | 14549569 | 3365 | 2020021475 | 1055IPH | 48641 | 5.5 | 0.0675 | 0.08 |  |  | Material decarburado
2020-07-03 | 11985-20 | 231060 | 14549569 | 3365 | 2020021477 | 1055IPH | 48641 | 5.5 | 0.0625 | 0.1 |  |  | Material decarburado
2020-07-03 | 11986-20 | 231060 | 14549569 | 3366 | 2020021483 | 1055IPH | 48639 | 5.5 | 0.04 | 0.05 |  | 2
2020-07-03 | 11986-20 | 231060 | 14549569 | 3366 | 2020021486 | 1055IPH | 48639 | 5.5 | 0.035 | 0.04 |  | 1
2020-07-03 | 11986-20 | 231060 | 14549569 | 3366 | 2020021492 | 1055IPH | 48639 | 5.5 | 0.0275 | 0.04 |  | 2
2020-07-03 | 11986-20 | 231060 | 14549569 | 3366 | 2020021502 | 1055IPH | 48639 | 5.5 | 0.0325 | 0.04 |  | 3
2020-07-03 | 11986-20 | 231060 | 14549569 | 3366 | 2020021504 | 1055IPH | 48639 | 5.5 | 0.025 | 0.05 |  | 2
2020-07-03 | 11986-20 | 231060 | 14549569 | 3366 | 2020021513 | 1055IPH | 48639 | 5.5 | 0.025 | 0.05 |  | 3
2020-08-02 | 12026-20 | 231060 | 14569230 | 3421 | 2020026959 | 1055IPH | 49951 | 5.5 | 0.04 | 0.06 |  | 1
2020-08-02 | 12026-20 | 231060 | 14569230 | 3421 | 2020026960 | 1055IPH | 49951 | 5.5 | 0.035 | 0.06 |  | 1
2020-08-02 | 12026-20 | 231060 | 14569230 | 3421 | 2020026964 | 1055IPH | 49951 | 5.5 | 0.0425 | 0.06 |  | 2
2020-08-02 | 12026-20 | 231060 | 14569230 | 3421 | 2020026965 | 1055IPH | 49951 | 5.5 | 0.04 | 0.06 |  | 2
2020-08-02 | 12026-20 | 231060 | 14569230 | 3421 | 2020026967 | 1055IPH | 49951 | 5.5 | 0.03 | 0.05 |  | 2
2020-08-02 | 12026-20 | 231060 | 14569230 | 3421 | 2020026980 | 1055IPH | 49951 | 5.5 | 0.0425 | 0.06 |  | 1
2020-08-02 | 12027-20 | 231060 | 14569230 | 3422 | 2020026989 | 1055IPH | 49951 | 5.5 | 0.0575 | 0.07 |  |  | Material decarburado
2020-08-02 | 12027-20 | 231060 | 14569230 | 3422 | 2020026991 | 1055IPH | 49951 | 5.5 | 0.07 | 0.08 |  |  | Material decarburado
2020-08-02 | 12027-20 | 231060 | 14569230 | 3422 | 2020026993 | 1055IPH | 49951 | 5.5 | 0.07 | 0.09 |  |  | Material decarburado
2020-08-02 | 12027-20 | 231060 | 14569230 | 3422 | 2020026997 | 1055IPH | 49951 | 5.5 | 0.0625 | 0.07 |  |  | Material decarburado
2020-08-02 | 12027-20 | 231060 | 14569230 | 3422 | 2020026999 | 1055IPH | 49951 | 5.5 | 0.065 | 0.08 |  |  | Material decarburado
2020-08-02 | 12027-20 | 231060 | 14569230 | 3422 | 2020027001 | 1055IPH | 49951 | 5.5 | 0.0675 | 0.08 |  |  | Material decarburado
2020-08-03 | 12038-20 | 205293 | 14569234 | 3440 | 2020027273 | 1070IPH | 49968 | 5.5 | 0.03 | 0.04 |  | 2 | Estructura heterogénea
2020-08-03 | 12038-20 | 205293 | 14569234 | 3440 | 2020027274 | 1070IPH | 49968 | 5.5 | 0.0275 | 0.04 |  | 2
2020-08-03 | 12038-20 | 205293 | 14569234 | 3440 | 2020027276 | 1070IPH | 49968 | 5.5 | 0.0175 | 0.03 |  | 1 | Estructura heterogénea
2020-08-03 | 12038-20 | 205293 | 14569234 | 3440 | 2020027277 | 1070IPH | 49968 | 5.5 | 0.0125 | 0.03 |  | 2
2020-08-03 | 12038-20 | 205293 | 14569234 | 3440 | 2020027278 | 1070IPH | 49968 | 5.5 | 0.0175 | 0.03 |  | 2
2020-08-03 | 12038-20 | 205293 | 14569234 | 3440 | 2020027279 | 1070IPH | 49968 | 5.5 | 0.02 | 0.04 |  | 2
2020-08-04 | 12039-20 | 268190 | 14569235 | 3440 | 2020027297 | 1070IPH DT | 49973 | 5.5 | 0.0125 | 0.03 |  | 2
2020-08-04 | 12039-20 | 268190 | 14569235 | 3440 | 2020027298 | 1070IPH DT | 49973 | 5.5 | 0.01 | 0.02 |  | 1
2020-08-04 | 12039-20 | 268190 | 14569235 | 3440 | 2020027305 | 1070IPH DT | 49973 | 5.5 | 0.0175 | 0.03 |  | 2
2020-08-04 | 12039-20 | 268190 | 14569235 | 3440 | 2020027306 | 1070IPH DT | 49973 | 5.5 | 0.0125 | 0.03 |  | 1
2020-08-04 | 12039-20 | 268190 | 14569235 | 3440 | 2020027307 | 1070IPH DT | 49973 | 5.5 | 0.01 | 0.02 |  | 1
2020-08-04 | 12039-20 | 268190 | 14569235 | 3440 | 2020027308 | 1070IPH DT | 49973 | 5.5 | 0.015 | 0.02 |  | 2
2020-08-08 | 12056-20 | 205569 | 14575029 | 3453 | 2020029089 | 1070 IPH | 49966 | 8 | 0.0175 | 0.04 |  | 1
2020-08-08 | 12056-20 | 205569 | 14575029 | 3453 | 2020029091 | 1070 IPH | 49966 | 8 | 0.01 | 0.01 |  | 3
2020-08-08 | 12056-20 | 205569 | 14575029 | 3453 | 2020029093 | 1070 IPH | 49966 | 8 | 0.0125 | 0.02 |  | 3
2020-08-08 | 12056-20 | 205569 | 14575029 | 3453 | 2020029095 | 1070 IPH | 49966 | 8 | 0.0175 | 0.04 |  | 3
2020-08-08 | 12056-20 | 205569 | 14575029 | 3453 | 2020029097 | 1070 IPH | 49966 | 8 | 0.0175 | 0.04 |  | 1
2020-08-08 | 12056-20 | 205569 | 14575029 | 3453 | 2020029100 | 1070 IPH | 49966 | 8 | 0.01 | 0.01 |  | 2
2020-08-08 | 12056-20 | 205569 | 14575029 | 3453 | 2020029040 | 1070 IPH | 49967 | 8 | 0.015 | 0.03 |  | 1
2020-08-08 | 12056-20 | 205569 | 14575029 | 3453 | 2020029041 | 1070 IPH | 49967 | 8 | 0.02 | 0.05 |  | 2
2020-08-08 | 12056-20 | 205569 | 14575029 | 3453 | 2020029045 | 1070 IPH | 49967 | 8 | 0.0175 | 0.04 |  | 1
2020-08-08 | 12056-20 | 205569 | 14575029 | 3453 | 2020029054 | 1070 IPH | 49967 | 8 | 0.01 | 0.01 |  | 3
2020-08-08 | 12056-20 | 205569 | 14575029 | 3453 | 2020029057 | 1070 IPH | 49967 | 8 | 0.02 | 0.05 |  | 1
2020-08-08 | 12056-20 | 205569 | 14575029 | 3453 | 2020029059 | 1070 IPH | 49967 | 8 | 0.0175 | 0.04 |  | 2
2020-08-07 | 12056-20 | 205569 | 14575029 | 3454 | 2020029032 | 1070 IPH | 49968 | 8 | 0.01 | 0.01 |  | 1
2020-08-07 | 12056-20 | 205569 | 14575029 | 3454 | 2020029033 | 1070 IPH | 49968 | 8 | 0.02 | 0.05 |  | 3
2020-08-07 | 12056-20 | 205569 | 14575029 | 3454 | 2020029034 | 1070 IPH | 49968 | 8 | 0.0175 | 0.03 |  | 2
2020-08-07 | 12056-20 | 205569 | 14575029 | 3454 | 2020029035 | 1070 IPH | 49968 | 8 | 0.0225 | 0.04 |  | 3
2020-08-07 | 12056-20 | 205569 | 14575029 | 3454 | 2020029036 | 1070 IPH | 49968 | 8 | 0.015 | 0.03 |  | 2
2020-08-07 | 12056-20 | 205569 | 14575029 | 3454 | 2020029037 | 1070 IPH | 49968 | 8 | 0.01 | 0.01 |  | 3
2020-08-03 | 12066-20 | 231060 | 14569230 | 3456 | 2020027006 | 1055IPH | 49950 | 5.5 | 0.0175 | 0.03 |  | 1
2020-08-03 | 12066-20 | 231060 | 14569230 | 3456 | 2020027007 | 1055IPH | 49950 | 5.5 | 0.0275 | 0.04 |  | 2
2020-08-03 | 12066-20 | 231060 | 14569230 | 3456 | 2020027009 | 1055IPH | 49950 | 5.5 | 0.015 | 0.02 |  | 2
2020-08-03 | 12066-20 | 231060 | 14569230 | 3456 | 2020027012 | 1055IPH | 49950 | 5.5 | 0.01 | 0.02 |  | 2
2020-08-03 | 12066-20 | 231060 | 14569230 | 3456 | 2020027013 | 1055IPH | 49950 | 5.5 | 0.0125 | 0.03 |  | 2
2020-08-03 | 12066-20 | 231060 | 14569230 | 3456 | 2020027015 | 1055IPH | 49950 | 5.5 | 0.0125 | 0.03 |  | 1
2020-08-17 | 12075-20 | 205293 | 14581222 | 3470 | 2020031844 | 1070IPH | 49966 | 5.5 | 0.03 | 0.04 | 0.03 |  | Estructura heterogénea
2020-08-17 | 12075-20 | 205293 | 14581222 | 3470 | 2020031845 | 1070IPH | 49966 | 5.5 | 0.0275 | 0.03 |  |  | Estructura heterogénea
2020-08-17 | 12075-20 | 205293 | 14581222 | 3470 | 2020031846 | 1070IPH | 49966 | 5.5 | 0.025 | 0.03 | 0.02 |  | Estructura heterogénea
2020-08-17 | 12075-20 | 205293 | 14581222 | 3470 | 2020031847 | 1070IPH | 49966 | 5.5 | 0.0275 | 0.06 |  | 3
2020-08-17 | 12075-20 | 268190 | 14581223 | 3470 | 2020031848 | 1070IPH DT | 49973 | 5.5 | 0.0225 | 0.03 | 0.03 |  | Estructura heterogénea
2020-08-17 | 12075-20 | 268190 | 14581223 | 3470 | 2020031850 | 1070IPH DT | 49973 | 5.5 | 0.02 | 0.03 |  |  | Estructura heterogénea
2020-08-17 | 12075-20 | 268190 | 14581223 | 3470 | 2020031852 | 1070IPH DT | 49973 | 5.5 | 0.025 | 0.03 |  |  | Estructura heterogénea
2020-08-17 | 12075-20 | 268190 | 14581223 | 3470 | 2020031854 | 1070IPH DT | 49973 | 5.5 | 0.02 | 0.03 | 0.03 |  | Estructura heterogénea
2020-08-17 | 12075-20 | 268190 | 14581223 | 3470 | 2020031856 | 1070IPH DT | 49973 | 5.5 | 0.015 | 0.02 |  | 2
2020-08-17 | 12075-20 | 268190 | 14581223 | 3470 | 2020031858 | 1070IPH DT | 49973 | 5.5 | 0.02 | 0.03 |  | 2
2020-08-17 | 12076-20 | 231060 | 14581220 | 3470 | 2020031646 | 1055IPH | 49949 | 5.5 | 0.035 | 0.06 |  | 2
2020-08-17 | 12076-20 | 231060 | 14581220 | 3470 | 2020031647 | 1055IPH | 49949 | 5.5 | 0.035 | 0.05 |  | 1
2020-08-17 | 12076-20 | 231060 | 14581220 | 3470 | 2020031658 | 1055IPH | 49949 | 5.5 | 0.0275 | 0.05 |  | 2
2020-08-17 | 12076-20 | 231060 | 14581220 | 3470 | 2020031659 | 1055IPH | 49949 | 5.5 | 0.025 | 0.04 | 0.03 | 3
2020-08-17 | 12076-20 | 231060 | 14581220 | 3470 | 2020031664 | 1055IPH | 49949 | 5.5 | 0.0325 | 0.07 | 0.03 | 2
2020-08-17 | 12076-20 | 231060 | 14581220 | 3470 | 2020031665 | 1055IPH | 49949 | 5.5 | 0.05 | 0.06 |  | 2
2020-08-17 | 12076-20 | 231060 | 14581220 | 3471 | 2020031590 | 1055IPH | 49950 | 5.5 | 0.035 | 0.05 |  | 1
2020-08-17 | 12076-20 | 231060 | 14581220 | 3471 | 2020031592 | 1055IPH | 49950 | 5.5 | 0.0275 | 0.04 |  | 1
2020-08-17 | 12076-20 | 231060 | 14581220 | 3471 | 2020031595 | 1055IPH | 49950 | 5.5 | 0.0225 | 0.03 |  | 1
2020-08-17 | 12076-20 | 231060 | 14581220 | 3471 | 2020031633 | 1055IPH | 49950 | 5.5 | 0.0175 | 0.03 |  | 2
2020-08-17 | 12076-20 | 231060 | 14581220 | 3471 | 2020031636 | 1055IPH | 49950 | 5.5 | 0.0275 | 0.04 |  | 1
2020-08-17 | 12076-20 | 231060 | 14581220 | 3471 | 2020031638 | 1055IPH | 49950 | 5.5 | 0.0225 | 0.03 |  | 1
2020-08-20 | 12088-20 | 269758 | 14581521 | 3485 | 2020033288 | 1042IPH (D.T.) | 10335 | 6.4 | 0.0375 | 0.05 |  | 1
2020-08-20 | 12088-20 | 269758 | 14581521 | 3485 | 2020033289 | 1042IPH (D.T.) | 10335 | 6.4 | 0.03 | 0.04 |  | 1
2020-08-20 | 12088-20 | 269758 | 14581521 | 3485 | 2020033290 | 1042IPH (D.T.) | 10335 | 6.4 | 0.0425 | 0.06 |  | 1
2020-08-20 | 12088-20 | 269758 | 14581521 | 3485 | 2020033298 | 1042IPH (D.T.) | 10335 | 6.4 | 0.0375 | 0.05 |  | 2
2020-08-20 | 12088-20 | 269758 | 14581521 | 3485 | 2020033299 | 1042IPH (D.T.) | 10335 | 6.4 | 0.0375 | 0.05 |  | 1
2020-08-20 | 12088-20 | 269758 | 14581521 | 3485 | 2020033300 | 1042IPH (D.T.) | 10335 | 6.4 | 0.03 | 0.04 |  | 1
2020-08-20 | 12088-20 | 269758 | 14581521 | 3485 | 2020033325 | 1042IPH (D.T.) | 10336 | 6.4 | 0.015 | 0.02 |  | 1
2020-08-20 | 12088-20 | 269758 | 14581521 | 3485 | 2020033326 | 1042IPH (D.T.) | 10336 | 6.4 | 0.0175 | 0.03 |  | 1
2020-08-20 | 12088-20 | 269758 | 14581521 | 3485 | 2020033332 | 1042IPH (D.T.) | 10336 | 6.4 | 0.0225 | 0.03 |  | 2
2020-08-20 | 12088-20 | 269758 | 14581521 | 3485 | 2020033333 | 1042IPH (D.T.) | 10336 | 6.4 | 0.0225 | 0.03 |  | 1
2020-08-20 | 12088-20 | 269758 | 14581521 | 3485 | 2020033347 | 1042IPH (D.T.) | 10336 | 6.4 | 0.03 | 0.04 |  | 1
2020-08-20 | 12088-20 | 269758 | 14581521 | 3485 | 2020033350 | 1042IPH (D.T.) | 10336 | 6.4 | 0.0225 | 0.03 |  | 1
2020-08-20 | 12083-20 | 269759 | 14581523 | 3486 | 2020033020 | 1055IPH (D.T.) | 49954 | 6.4 | 0.0375 | 0.06 |  | 2
2020-08-20 | 12083-20 | 269759 | 14581523 | 3486 | 2020033021 | 1055IPH (D.T.) | 49954 | 6.4 | 0.05 | 0.08 |  | 3
2020-08-20 | 12083-20 | 269759 | 14581523 | 3486 | 2020033033 | 1055IPH (D.T.) | 49954 | 6.4 | 0.045 | 0.09 |  | 3
2020-08-20 | 12083-20 | 269759 | 14581523 | 3486 | 2020033034 | 1055IPH (D.T.) | 49954 | 6.4 | 0.04 | 0.07 |  | 2
2020-08-20 | 12083-20 | 269759 | 14581523 | 3486 | 2020033047 | 1055IPH (D.T.) | 49954 | 6.4 | 0.0375 | 0.07 |  | 3
2020-08-20 | 12083-20 | 269759 | 14581523 | 3486 | 2020033048 | 1055IPH (D.T.) | 49954 | 6.4 | 0.04 | 0.07 | 0.02 | 2
2020-08-20 | 12083-20 | 269759 | 14581523 | 3486 | 2020033072 | 1055IPH (D.T.) | 49952 | 6.4 | 0.0525 | 0.07 |  | * | No se puede determinar seg. por estructura heterogénea
2020-08-20 | 12083-20 | 269759 | 14581523 | 3486 | 2020033073 | 1055IPH (D.T.) | 49952 | 6.4 | 0.0325 | 0.05 |  | * | No se puede determinar seg. por estructura heterogénea
2020-08-20 | 12083-20 | 269759 | 14581523 | 3486 | 2020033074 | 1055IPH (D.T.) | 49952 | 6.4 | 0.0425 | 0.05 |  | * | No se puede determinar seg. por estructura heterogénea
2020-08-20 | 12083-20 | 269759 | 14581523 | 3486 | 2020033075 | 1055IPH (D.T.) | 49952 | 6.4 | 0.0375 | 0.06 |  | * | No se puede determinar seg. por estructura heterogénea
2020-08-20 | 12083-20 | 269759 | 14581523 | 3486 | 2020033076 | 1055IPH (D.T.) | 49952 | 6.4 | 0.0425 | 0.07 |  | 2
2020-08-20 | 12083-20 | 269759 | 14581523 | 3486 | 2020033077 | 1055IPH (D.T.) | 49952 | 6.4 | 0.0425 | 0.07 |  | * | No se puede determinar seg. por estructura heterogénea
2020-08-20 | 12083-20 | 269759 | 14581523 | 3487 | 2020033128 | 1055IPH (D.T.) | 49953 | 6.4 | 0.025 | 0.04 |  | 2
2020-08-20 | 12083-20 | 269759 | 14581523 | 3487 | 2020033129 | 1055IPH (D.T.) | 49953 | 6.4 | 0.0175 | 0.03 |  | 3
2020-08-20 | 12083-20 | 269759 | 14581523 | 3487 | 2020033130 | 1055IPH (D.T.) | 49953 | 6.4 | 0.02 | 0.02 |  | 1
2020-08-20 | 12083-20 | 269759 | 14581523 | 3487 | 2020033131 | 1055IPH (D.T.) | 49953 | 6.4 | 0.0175 | 0.03 |  | 2
2020-08-20 | 12083-20 | 269759 | 14581523 | 3487 | 2020033132 | 1055IPH (D.T.) | 49953 | 6.4 | 0.0275 | 0.05 |  | 1
2020-08-20 | 12083-20 | 269759 | 14581523 | 3487 | 2020033133 | 1055IPH (D.T.) | 49953 | 6.4 | 0.0175 | 0.04 |  | 2
2020-08-20 | 12083-20 | 269759 | 14581523 | 3487 | 2020032977 | 1055IPH (D.T.) | 49955 | 6.4 | 0.0225 | 0.03 |  | 1
2020-08-20 | 12083-20 | 269759 | 14581523 | 3487 | 2020032978 | 1055IPH (D.T.) | 49955 | 6.4 | 0.015 | 0.03 |  | 2
2020-08-20 | 12083-20 | 269759 | 14581523 | 3487 | 2020032992 | 1055IPH (D.T.) | 49955 | 6.4 | 0.015 | 0.02 |  | 3
2020-08-20 | 12083-20 | 269759 | 14581523 | 3487 | 2020032993 | 1055IPH (D.T.) | 49955 | 6.4 | 0.0175 | 0.02 |  | 2
2020-08-20 | 12083-20 | 269759 | 14581523 | 3487 | 2020033003 | 1055IPH (D.T.) | 49955 | 6.4 | 0.0175 | 0.03 |  | 2
2020-08-20 | 12083-20 | 269759 | 14581523 | 3487 | 2020033004 | 1055IPH (D.T.) | 49955 | 6.4 | 0.015 | 0.02 |  | 2
2020-09-10 | 12137-20 | 268190 | 14595449 | 3584 | 2020037585 | 1070IPH (D.T.) | 49973 | 5.5 | 0.0175 | 0.04 |  | 2
2020-09-10 | 12137-20 | 268190 | 14595449 | 3584 | 2020037586 | 1070IPH (D.T.) | 49973 | 5.5 | 0.0175 | 0.04 |  | 3
2020-09-10 | 12137-20 | 268190 | 14595449 | 3584 | 2020037587 | 1070IPH (D.T.) | 49973 | 5.5 | 0.0275 | 0.05 |  | 1
2020-09-10 | 12137-20 | 268190 | 14595449 | 3584 | 2020037588 | 1070IPH (D.T.) | 49973 | 5.5 | 0.0325 | 0.05 |  | 3
2020-09-10 | 12137-20 | 268190 | 14595449 | 3584 | 2020037589 | 1070IPH (D.T.) | 49973 | 5.5 | 0.0275 | 0.05 |  | 2
2020-09-10 | 12137-20 | 268190 | 14595449 | 3584 | 2020037590 | 1070IPH (D.T.) | 49973 | 5.5 | 0.0375 | 0.05 |  | 3
2020-09-10 | 12137-20 | 268190 | 14595449 | 3585 | 2020037623 | 1070IPH (D.T.) | 49972 | 5.5 | 0.0325 | 0.05 | 0.04 | 3
2020-09-10 | 12137-20 | 268190 | 14595449 | 3585 | 2020037625 | 1070IPH (D.T.) | 49972 | 5.5 | 0.0175 | 0.04 |  | 2
2020-09-10 | 12137-20 | 268190 | 14595449 | 3585 | 2020037627 | 1070IPH (D.T.) | 49972 | 5.5 | 0.0275 | 0.05 | 0.02 | 3
2020-09-10 | 12137-20 | 268190 | 14595449 | 3585 | 2020037629 | 1070IPH (D.T.) | 49972 | 5.5 | 0.03 | 0.05 |  | 3
2020-09-10 | 12137-20 | 268190 | 14595449 | 3585 | 2020037631 | 1070IPH (D.T.) | 49972 | 5.5 | 0.03 | 0.05 | 0.03 | 3
2020-09-10 | 12137-20 | 268190 | 14595449 | 3585 | 2020037633 | 1070IPH (D.T.) | 49972 | 5.5 | 0.0225 | 0.05 | 0.02 | 3
2020-09-10 | 12136-20 | 205293 | 14595448 | 3584 | 2020037580 | 1070IPH | 49964 | 5.5 | 0.0325 | 0.05 |  | 1
2020-09-10 | 12136-20 | 205293 | 14595448 | 3584 | 2020037581 | 1070IPH | 49964 | 5.5 | 0.0325 | 0.05 |  | 2
2020-09-10 | 12136-20 | 205293 | 14595448 | 3584 | 2020037582 | 1070IPH | 49964 | 5.5 | 0.0225 | 0.04 | 0.02 | 3
2020-09-10 | 12136-20 | 205293 | 14595448 | 3584 | 2020037583 | 1070IPH | 49964 | 5.5 | 0.03 | 0.04 |  | 2
2020-09-10 | 12136-20 | 205293 | 14595448 | 3588 | 2020037541 | 1070IPH | 49965 | 5.5 | 0.0225 | 0.03 |  | 1
2020-09-10 | 12136-20 | 205293 | 14595448 | 3588 | 2020037542 | 1070IPH | 49965 | 5.5 | 0.0175 | 0.03 |  | 1
2020-09-10 | 12136-20 | 205293 | 14595448 | 3588 | 2020037544 | 1070IPH | 49965 | 5.5 | 0.03 | 0.04 |  | 2
2020-09-10 | 12136-20 | 205293 | 14595448 | 3588 | 2020037561 | 1070IPH | 49965 | 5.5 | 0.025 | 0.03 |  | 2
2020-09-10 | 12136-20 | 205293 | 14595448 | 3588 | 2020037566 | 1070IPH | 49965 | 5.5 | 0.0275 | 0.04 | 0.03 | 1
2020-09-10 | 12136-20 | 205293 | 14595448 | 3588 | 2020037568 | 1070IPH | 49965 | 5.5 | 0.0175 | 0.03 |  | 3
2020-09-10 | 12136-20 | 205293 | 14595448 | 3588 | 2020037525 | 1070IPH | 49966 | 5.5 | 0.015 | 0.02 |  | 2 | Estructura heterogénea
2020-09-10 | 12136-20 | 205293 | 14595448 | 3588 | 2020037527 | 1070IPH | 49966 | 5.5 | 0.0175 | 0.03 |  | 2
2020-09-10 | 12136-20 | 205293 | 14595448 | 3588 | 2020037529 | 1070IPH | 49966 | 5.5 | 0.0225 | 0.03 |  | 1
2020-09-10 | 12136-20 | 205293 | 14595448 | 3588 | 2020037531 | 1070IPH | 49966 | 5.5 | 0.0375 | 0.05 |  | 1
2020-09-10 | 12136-20 | 205293 | 14595448 | 3588 | 2020037533 | 1070IPH | 49966 | 5.5 | 0.0275 | 0.04 |  | 2
2020-09-10 | 12136-20 | 205293 | 14595448 | 3588 | 2020037535 | 1070IPH | 49966 | 5.5 | 0.0275 | 0.04 |  | 2
2020-09-10 | 12141-20 | 268190 | 14595449 | 3591 | 2020037624 | 1070IPH (D.T.) | 49972 | 5.5 | #DIV/0! | 0 | cargar | 2 | Remuestreo de segregación (Est. 12137-20)
2020-09-10 | 12141-20 | 268190 | 14595449 | 3591 | 2020037626 | 1070IPH (D.T.) | 49972 | 5.5 | #DIV/0! | 0 | cargar | 3 | Remuestreo de segregación (Est. 12137-20)
2020-09-10 | 12141-20 | 268190 | 14595449 | 3591 | 2020037628 | 1070IPH (D.T.) | 49972 | 5.5 | #DIV/0! | 0 | cargar | 2 | Remuestreo de segregación (Est. 12137-20)
2020-09-10 | 12141-20 | 268190 | 14595449 | 3591 | 2020037630 | 1070IPH (D.T.) | 49972 | 5.5 | #DIV/0! | 0 | cargar | 3 | Remuestreo de segregación (Est. 12137-20)
2020-09-10 | 12141-20 | 268190 | 14595449 | 3591 | 2020037632 | 1070IPH (D.T.) | 49972 | 5.5 | #DIV/0! | 0 | cargar | 3 | Remuestreo de segregación (Est. 12137-20)
2020-09-10 | 12141-20 | 268190 | 14595449 | 3591 | 2020037634 | 1070IPH (D.T.) | 49972 | 5.5 | #DIV/0! | 0 | cargar | 2 | Remuestreo de segregación (Est. 12137-20)
2020-09-24 | 12167-20 | 203270 | 14603951 | 3629 | 2020039868 | 1070IPH | 72813 | 6.4 | 0.01 | 0.02 |  | 2
2020-09-24 | 12167-20 | 203270 | 14603951 | 3629 | 2020039870 | 1070IPH | 72813 | 6.4 | 0.0175 | 0.03 |  | 1
2020-09-24 | 12167-20 | 203270 | 14603951 | 3629 | 2020039872 | 1070IPH | 72813 | 6.4 | 0.0225 | 0.03 |  | 1
2020-09-24 | 12167-20 | 203270 | 14603951 | 3629 | 2020039875 | 1070IPH | 72813 | 6.4 | 0.0275 | 0.04 |  | 2
2020-09-24 | 12167-20 | 203270 | 14603951 | 3629 | 2020039877 | 1070IPH | 72813 | 6.4 | 0.0225 | 0.04 |  | 2
2020-09-24 | 12167-20 | 203270 | 14603951 | 3629 | 2020039879 | 1070IPH | 72813 | 6.4 | 0.0175 | 0.03 |  | 1
2020-09-24 | 12167-20 | 203270 | 14603951 | 3629 | 2020039909 | 1070IPH | 72805 | 6.4 | 0.01 | 0.02 |  | 1
2020-09-24 | 12167-20 | 203270 | 14603951 | 3629 | 2020039910 | 1070IPH | 72805 | 6.4 | 0.0175 | 0.03 |  | 2
2020-09-24 | 12167-20 | 203270 | 14603951 | 3629 | 2020039913 | 1070IPH | 72805 | 6.4 | 0.0175 | 0.03 |  | 1
2020-09-24 | 12167-20 | 203270 | 14603951 | 3629 | 2020039914 | 1070IPH | 72805 | 6.4 | 0.0175 | 0.03 |  | 1
2020-09-25 | 12169-20 | 246351 | 14603954 | 3632 | 2020040193 | 1082IPH | 10915 | 6.4 | 0.0175 | 0.03 |  | 2
2020-09-25 | 12169-20 | 246351 | 14603954 | 3632 | 2020040185 | 1082IPH | 10915 | 6.4 | 0.02 | 0.03 |  | 3
2020-09-25 | 12169-20 | 246351 | 14603954 | 3632 | 2020040202 | 1082IPH | 10915 | 6.4 | 0.0225 | 0.04 |  | 3
2020-09-25 | 12169-20 | 246351 | 14603954 | 3632 | 2020040215 | 1082IPH | 10915 | 6.4 | 0.025 | 0.05 |  | 3
2020-09-25 | 12169-20 | 246351 | 14603954 | 3632 | 2020040217 | 1082IPH | 10915 | 6.4 | 0.0225 | 0.04 | 0.04 | 3
2020-09-25 | 12169-20 | 246351 | 14603954 | 3632 | 2020040220 | 1082IPH | 10915 | 6.4 | 0.02 | 0.04 |  | 3
2020-09-26 | 12168-20 | 269759 | 14603950 | 3633 | 2020040064 | 1055IPH (D.T.) | 49947 | 6.4 | 0.0225 | 0.05 |  | 2
2020-09-26 | 12168-20 | 269759 | 14603950 | 3633 | 2020040065 | 1055IPH (D.T.) | 49947 | 6.4 | 0.0225 | 0.05 |  | 1
2020-09-26 | 12168-20 | 269759 | 14603950 | 3633 | 2020040074 | 1055IPH (D.T.) | 49947 | 6.4 | 0.02 | 0.05 |  | 3
2020-09-26 | 12168-20 | 269759 | 14603950 | 3633 | 2020040075 | 1055IPH (D.T.) | 49947 | 6.4 | 0.0175 | 0.04 |  | 2
2020-09-26 | 12168-20 | 269759 | 14603950 | 3633 | 2020040078 | 1055IPH (D.T.) | 49947 | 6.4 | 0.0175 | 0.04 |  | 1
2020-09-26 | 12168-20 | 269759 | 14603950 | 3633 | 2020040079 | 1055IPH (D.T.) | 49947 | 6.4 | 0.015 | 0.03 |  | 3
2020-09-26 | 12168-20 | 269759 | 14603950 | 3633 | 2020040140 | 1055IPH (D.T.) | 49948 | 6.4 | 0.0225 | 0.06 |  | 3
2020-09-26 | 12168-20 | 269759 | 14603950 | 3633 | 2020040141 | 1055IPH (D.T.) | 49948 | 6.4 | 0.02 | 0.05 |  | 1
2020-09-26 | 12168-20 | 269759 | 14603950 | 3633 | 2020040150 | 1055IPH (D.T.) | 49948 | 6.4 | 0.0175 | 0.04 |  | 3
2020-09-26 | 12168-20 | 269759 | 14603950 | 3633 | 2020040151 | 1055IPH (D.T.) | 49948 | 6.4 | 0.0225 | 0.06 |  | 2
2020-09-26 | 12168-20 | 269759 | 14603950 | 3633 | 2020040152 | 1055IPH (D.T.) | 49948 | 6.4 | 0.015 | 0.03 |  | 2
2020-09-26 | 12168-20 | 269759 | 14603950 | 3633 | 2020040153 | 1055IPH (D.T.) | 49948 | 6.4 | 0.025 | 0.07 |  | 1
2020-09-25 | 12168-20 | 269759 | 14603950 | 3636 | 2020040173 | 1055IPH (D.T.) | 49949 | 6.4 | 0.0475 | 0.05 |  | * | No se puede determinar seg. por estructura heterogénea
2020-09-25 | 12168-20 | 269759 | 14603950 | 3636 | 2020040174 | 1055IPH (D.T.) | 49949 | 6.4 | 0.0375 | 0.05 |  | * | No se puede determinar seg. por estructura heterogénea
2020-09-25 | 12168-20 | 269759 | 14603950 | 3636 | 2020040175 | 1055IPH (D.T.) | 49949 | 6.4 | 0.04 | 0.05 |  | * | No se puede determinar seg. por estructura heterogénea
2020-09-25 | 12168-20 | 269759 | 14603950 | 3636 | 2020040176 | 1055IPH (D.T.) | 49949 | 6.4 | 0.04 | 0.06 |  | * | No se puede determinar seg. por estructura heterogénea
2020-09-25 | 12168-20 | 269759 | 14603950 | 3636 | 2020040173 | 1055IPH (D.T.) | 49949 | 6.4 | 0.0525 | 0.06 |  | 2
2020-09-25 | 12168-20 | 269759 | 14603950 | 3636 | 2020040174 | 1055IPH (D.T.) | 49949 | 6.4 | 0.0475 | 0.06 |  | * | No se puede determinar seg. por estructura heterogénea
2020-09-25 | 12175-20 | 246351 | 14603954 | 3638 | 2020040191 | 1082IPH | 10915 | 6.4 | #DIV/0! | 0 | 0.06 | 1 | Estructura heterogénea
2020-09-25 | 12175-20 | 246351 | 14603954 | 3638 | 2020040203 | 1082IPH | 10915 | 6.4 | #DIV/0! | 0 |  | 1 | Estructura heterogénea
2020-09-25 | 12175-20 | 246351 | 14603954 | 3638 | 2020040205 | 1082IPH | 10915 | 6.4 | #DIV/0! | 0 |  | 2
2020-09-25 | 12175-20 | 246351 | 14603954 | 3638 | 2020040206 | 1082IPH | 10915 | 6.4 | #DIV/0! | 0 | 0.38 | 2
2020-09-25 | 12175-20 | 246351 | 14603954 | 3638 | 2020040219 | 1082IPH | 10915 | 6.4 | #DIV/0! | 0 |  | 1 | Estructura heterogénea
2020-09-25 | 12175-20 | 246351 | 14603954 | 3638 | 2020040231 | 1082IPH | 10915 | 6.4 | #DIV/0! | 0 |  | 2 | Estructura heterogénea
cargar | 12177-20 | 269759 | cargar | 3645 | 2020040178 | 1055IPH (D.T.) | 49949 | 6.4 | #DIV/0! | 0 |  | 2 | Estructura heterogénea
cargar | 12177-20 | 269759 | cargar | 3645 | 2020040180 | 1055IPH (D.T.) | 49949 | 6.4 | #DIV/0! | 0 |  | 1 | Estructura heterogénea
cargar | 12177-20 | 269759 | cargar | 3645 | 2020040181 | 1055IPH (D.T.) | 49949 | 6.4 | #DIV/0! | 0 |  | 3 | Estructura heterogénea
cargar | 12177-20 | 269759 | cargar | 3645 | 2020040182 | 1055IPH (D.T.) | 49949 | 6.4 | #DIV/0! | 0 |  | 3
cargar | 12177-20 | 269759 | cargar | 3645 | 2020040183 | 1055IPH (D.T.) | 49949 | 6.4 | #DIV/0! | 0 |  | 3 | Estructura heterogénea
cargar | 12177-20 | 269759 | cargar | 3645 | 2020040185 | 1055IPH (D.T.) | 49949 | 6.4 | #DIV/0! | 0 |  | 2 | Estructura heterogénea
cargar | 12178-20 | 269759 | cargar | 3646 | 2020033075 | 1055IPH (D.T.) | 49952 | 6.4 | #DIV/0! | 0 |  | 2 | Estructura heterogénea
cargar | 12178-20 | 269759 | cargar | 3646 | 2020033078 | 1055IPH (D.T.) | 49952 | 6.4 | #DIV/0! | 0 |  | 2 | Estructura heterogénea
cargar | 12178-20 | 269759 | cargar | 3646 | 2020033079 | 1055IPH (D.T.) | 49952 | 6.4 | #DIV/0! | 0 |  | 2
cargar | 12178-20 | 269759 | cargar | 3646 | 2020033085 | 1055IPH (D.T.) | 49952 | 6.4 | #DIV/0! | 0 |  | 1 | Estructura heterogénea
cargar | 12178-20 | 269759 | cargar | 3646 | 2020033086 | 1055IPH (D.T.) | 49952 | 6.4 | #DIV/0! | 0 |  | 1 | Estructura heterogénea
cargar | 12178-20 | 269759 | cargar | 3646 | 2020033088 | 1055IPH (D.T.) | 49952 | 6.4 | #DIV/0! | 0 |  | 2
2020-09-29 | 12176-20 | 205569 | 14603977 | 3642 | 2020041157 | 1070IPH | 72805 | 8 | 0.0275 | 0.05 |  | 2
2020-09-29 | 12176-20 | 205569 | 14603977 | 3642 | 2020041160 | 1070IPH | 72805 | 8 | 0.0275 | 0.04 |  | 2 | Estructura heterogénea
2020-09-29 | 12176-20 | 205569 | 14603977 | 3642 | 2020041163 | 1070IPH | 72805 | 8 | 0.0275 | 0.05 |  | 2
2020-09-29 | 12176-20 | 205569 | 14603977 | 3642 | 2020041165 | 1070IPH | 72805 | 8 | 0.0275 | 0.04 |  | 2
2020-09-29 | 12176-20 | 205569 | 14603977 | 3642 | 2020041167 | 1070IPH | 72805 | 8 | 0.025 | 0.05 |  | 3 | Estructura heterogénea
2020-09-29 | 12176-20 | 205569 | 14603977 | 3642 | 2020041170 | 1070IPH | 72805 | 8 | 0.03 | 0.06 |  | 3 | Estructura heterogénea
2020-09-29 | 12176-20 | 205569 | 14603977 | 3641 | 2020041227 | 1070IPH | 72807 | 8 | 0.03 | 0.04 |  | 2 | Estructura heterogénea
2020-09-29 | 12176-20 | 205569 | 14603977 | 3641 | 2020041233 | 1070IPH | 72807 | 8 | 0.0425 | 0.06 |  | 2
2020-09-29 | 12176-20 | 205569 | 14603977 | 3641 | 2020041235 | 1070IPH | 72807 | 8 | 0.0375 | 0.05 |  | 1
2020-09-29 | 12176-20 | 205569 | 14603977 | 3641 | 2020041239 | 1070IPH | 72807 | 8 | 0.0275 | 0.04 |  | 1
2020-09-29 | 12176-20 | 205569 | 14603977 | 3641 | 2020041241 | 1070IPH | 72807 | 8 | 0.0425 | 0.05 |  | 2 | Estructura heterogénea
2020-09-29 | 12176-20 | 205569 | 14603977 | 3641 | 2020041244 | 1070IPH | 72807 | 8 | 0.05 | 0.07 |  | 2 | Estructura heterogénea
2020-09-29 | 12176-20 | 205569 | 14603977 | 3643 | 2020041185 | 1070IPH | 72806 | 8 | 0.0575 | 0.07 |  | 4
2020-09-29 | 12176-20 | 205569 | 14603977 | 3643 | 2020041187 | 1070IPH | 72806 | 8 | 0.0475 | 0.05 |  | 2
2020-09-29 | 12176-20 | 205569 | 14603977 | 3643 | 2020041189 | 1070IPH | 72806 | 8 | 0.045 | 0.06 | 0.1 | 3
2020-09-29 | 12176-20 | 205569 | 14603977 | 3643 | 2020041191 | 1070IPH | 72806 | 8 | 0.05 | 0.06 |  | 2
2020-09-29 | 12176-20 | 205569 | 14603977 | 3643 | 2020041193 | 1070IPH | 72806 | 8 | 0.05 | 0.07 |  | 3
2020-09-29 | 12176-20 | 205569 | 14603977 | 3643 | 2020041196 | 1070IPH | 72806 | 8 | 0.055 | 0.07 |  | 3
cargar | cargar | cargar | cargar | cargar | cargar | cargar | cargar | cargar | #DIV/0! | 0 | cargar | cargar
cargar | cargar | cargar | cargar | cargar | cargar | cargar | cargar | cargar | #DIV/0! | 0 | cargar | cargar
cargar | cargar | cargar | cargar | cargar | cargar | cargar | cargar | cargar | #DIV/0! | 0 | cargar | cargar
cargar | cargar | cargar | cargar | cargar | cargar | cargar | cargar | cargar | #DIV/0! | 0 | cargar | cargar
cargar | cargar | cargar | cargar | cargar | cargar | cargar | cargar | cargar | #DIV/0! | 0 | cargar | cargar
cargar | cargar | cargar | cargar | cargar | cargar | cargar | cargar | cargar | #DIV/0! | 0 | cargar | cargar
cargar | cargar | cargar | cargar | cargar | cargar | cargar | cargar | cargar | #DIV/0! | 0 | cargar | cargar
cargar | cargar | cargar | cargar | cargar | cargar | cargar | cargar | cargar | #DIV/0! | 0 | cargar | cargar
cargar | cargar | cargar | cargar | cargar | cargar | cargar | cargar | cargar | #DIV/0! | 0 | cargar | cargar
cargar | cargar | cargar | cargar | cargar | cargar | cargar | cargar | cargar | #DIV/0! | 0 | cargar | cargar
cargar | cargar | cargar | cargar | cargar | cargar | cargar | cargar | cargar | #DIV/0! | 0 | cargar | cargar
cargar | cargar | cargar | cargar | cargar | cargar | cargar | cargar | cargar | #DIV/0! | 0 | cargar | cargar
cargar | cargar | cargar | cargar | cargar | cargar | cargar | cargar | cargar | #DIV/0! | 0 | cargar | cargar
cargar | cargar | cargar | cargar | cargar | cargar | cargar | cargar | cargar | #DIV/0! | 0 | cargar | cargar
cargar | cargar | cargar | cargar | cargar | cargar | cargar | cargar | cargar | #DIV/0! | 0 | cargar | cargar
cargar | cargar | cargar | cargar | cargar | cargar | cargar | cargar | cargar | #DIV/0! | 0 | cargar | cargar
cargar | cargar | cargar | cargar | cargar | cargar | cargar | cargar | cargar | #DIV/0! | 0 | cargar | cargar
cargar | cargar | cargar | cargar | cargar | cargar | cargar | cargar | cargar | #DIV/0! | 0 | cargar | cargar
cargar | cargar | cargar | cargar | cargar | cargar | cargar | cargar | cargar | #DIV/0! | 0 | cargar | cargar
cargar | cargar | cargar | cargar | cargar | cargar | cargar | cargar | cargar | #DIV/0! | 0 | cargar | cargar
cargar | cargar | cargar | cargar | cargar | cargar | cargar | cargar | cargar | #DIV/0! | 0 | cargar | cargar
cargar | cargar | cargar | cargar | cargar | cargar | cargar | cargar | cargar | #DIV/0! | 0 | cargar | cargar
cargar | cargar | cargar | cargar | cargar | cargar | cargar | cargar | cargar | #DIV/0! | 0 | cargar | cargar
cargar | cargar | cargar | cargar | cargar | cargar | cargar | cargar | cargar | #DIV/0! | 0 | cargar | cargar
cargar | cargar | cargar | cargar | cargar | cargar | cargar | cargar | cargar | #DIV/0! | 0 | cargar | cargar
cargar | cargar | cargar | cargar | cargar | cargar | cargar | cargar | cargar | #DIV/0! | 0 | cargar | cargar
cargar | cargar | cargar | cargar | cargar | cargar | cargar | cargar | cargar | #DIV/0! | 0 | cargar | cargar
cargar | cargar | cargar | cargar | cargar | cargar | cargar | cargar | cargar | #DIV/0! | 0 | cargar | cargar
cargar | cargar | cargar | cargar | cargar | cargar | cargar | cargar | cargar | #DIV/0! | 0 | cargar | cargar
cargar | cargar | cargar | cargar | cargar | cargar | cargar | cargar | cargar | #DIV/0! | 0 | cargar | cargar
cargar | cargar | cargar | cargar | cargar | cargar | cargar | cargar | cargar | #DIV/0! | 0 | cargar | cargar
cargar | cargar | cargar | cargar | cargar | cargar | cargar | cargar | cargar | #DIV/0! | 0 | cargar | cargar
cargar | cargar | cargar | cargar | cargar | cargar | cargar | cargar | cargar | #DIV/0! | 0 | cargar | cargar
cargar | cargar | cargar | cargar | cargar | cargar | cargar | cargar | cargar | #DIV/0! | 0 | cargar | cargar
cargar | cargar | cargar | cargar | cargar | cargar | cargar | cargar | cargar | #DIV/0! | 0 | cargar | cargar
cargar | cargar | cargar | cargar | cargar | cargar | cargar | cargar | cargar | #DIV/0! | 0 | cargar | cargar
cargar | cargar | cargar | cargar | cargar | cargar | cargar | cargar | cargar | #DIV/0! | 0 | cargar | cargar
cargar | cargar | cargar | cargar | cargar | cargar | cargar | cargar | cargar | #DIV/0! | 0 | cargar | cargar
cargar | cargar | cargar | cargar | cargar | cargar | cargar | cargar | cargar | #DIV/0! | 0 | cargar | cargar
cargar | cargar | cargar | cargar | cargar | cargar | cargar | cargar | cargar | #DIV/0! | 0 | cargar | cargar
cargar | cargar | cargar | cargar | cargar | cargar | cargar | cargar | cargar | #DIV/0! | 0 | cargar | cargar
cargar | cargar | cargar | cargar | cargar | cargar | cargar | cargar | cargar | #DIV/0! | 0 | cargar | cargar
cargar | cargar | cargar | cargar | cargar | cargar | cargar | cargar | cargar | #DIV/0! | 0 | cargar | cargar
cargar | cargar | cargar | cargar | cargar | cargar | cargar | cargar | cargar | #DIV/0! | 0 | cargar | cargar
cargar | cargar | cargar | cargar | cargar | cargar | cargar | cargar | cargar | #DIV/0! | 0 | cargar | cargar
cargar | cargar | cargar | cargar | cargar | cargar | cargar | cargar | cargar | #DIV/0! | 0 | cargar | cargar
cargar | cargar | cargar | cargar | cargar | cargar | cargar | cargar | cargar | #DIV/0! | 0 | cargar | cargar
cargar | cargar | cargar | cargar | cargar | cargar | cargar | cargar | cargar | #DIV/0! | 0 | cargar | cargar
cargar | cargar | cargar | cargar | cargar | cargar | cargar | cargar | cargar | 0.0175 | 0.03 | cargar | cargar
cargar | cargar | cargar | cargar | cargar | cargar | cargar | cargar | cargar | 0.0175 | 0.03 | cargar | cargar
cargar | cargar | cargar | cargar | cargar | cargar | cargar | cargar | cargar | 0.0175 | 0.03 | cargar | cargar
cargar | cargar | cargar | cargar | cargar | cargar | cargar | cargar | cargar | 0.0175 | 0.03 | cargar | cargar
cargar | cargar | cargar | cargar | cargar | cargar | cargar | cargar | cargar | 0.0175 | 0.03 | cargar | cargar
cargar | cargar | cargar | cargar | cargar | cargar | cargar | cargar | cargar | 0.0175 | 0.03 | cargar | cargar
cargar | cargar | cargar | cargar | cargar | cargar | cargar | cargar | cargar | 0.0175 | 0.03 | cargar | cargar
cargar | cargar | cargar | cargar | cargar | cargar | cargar | cargar | cargar | 0.0175 | 0.03 | cargar | cargar
cargar | cargar | cargar | cargar | cargar | cargar | cargar | cargar | cargar | 0.0175 | 0.03 | cargar | cargar
cargar | cargar | cargar | cargar | cargar | cargar | cargar | cargar | cargar | 0.0175 | 0.03 | cargar | cargar
cargar | cargar | cargar | cargar | cargar | cargar | cargar | cargar | cargar | 0.0175 | 0.03 | cargar | cargar
cargar | cargar | cargar | cargar | cargar | cargar | cargar | cargar | cargar | 0.0175 | 0.03 | cargar | cargar
cargar | cargar | cargar | cargar | cargar | cargar | cargar | cargar | cargar | 0.0175 | 0.03 | cargar | cargar
cargar | cargar | cargar | cargar | cargar | cargar | cargar | cargar | cargar | 0.0175 | 0.03 | cargar | cargar
cargar | cargar | cargar | cargar | cargar | cargar | cargar | cargar | cargar | 0.0175 | 0.03 | cargar | cargar
cargar | cargar | cargar | cargar | cargar | cargar | cargar | cargar | cargar | 0.0175 | 0.03 | cargar | cargar
cargar | cargar | cargar | cargar | cargar | cargar | cargar | cargar | cargar | 0.0175 | 0.03 | cargar | cargar
cargar | cargar | cargar | cargar | cargar | cargar | cargar | cargar | cargar | 0.0175 | 0.03 | cargar | cargar
cargar | cargar | cargar | cargar | cargar | cargar | cargar | cargar | cargar | 0.0175 | 0.03 | cargar | cargar
cargar | cargar | cargar | cargar | cargar | cargar | cargar | cargar | cargar | 0.0175 | 0.03 | cargar | cargar
cargar | cargar | cargar | cargar | cargar | cargar | cargar | cargar | cargar | 0.0175 | 0.03 | cargar | cargar
cargar | cargar | cargar | cargar | cargar | cargar | cargar | cargar | cargar | 0.0175 | 0.03 | cargar | cargar
cargar | cargar | cargar | cargar | cargar | 1 | cargar | 10000 | cargar | 0.0175 | 0.03 | cargar | cargar

## BASE IPH TL3
COLADA | LOTE | Decarburación | [6 empty] | % DE PERLITA GRUESA | [11 empty] | %PG Promedio
[9 empty] | 1 |  | 2 |  | 3 |  | 4 |  | 5 |  | 6 |  |  |  | no tocar | en blanco cargar
|  | Promedio | Máximo |  | 4 VALORES A 90° |  |  |  | radio medio |  |  |  | centro |  |  |  | radio medio
48735 | 2020011531 | 0.0425 | 0.07 | T | 70 | 50 | 30 | 20 | 1 | 2 | 3 | 4 | 5 | 6 | 7 | 8 | 9 | 10 | 11 | 12 | 6.5
48735 | 2020011532 | 0.0575 | 0.08 | T | 80 | 70 | 50 | 30 | 1 | 2 | 3 | 4 | 5 | 6 | 7 | 8 | 9 | 10 | 11 | 12 | 6.5
48735 | 2020011541 | 0.0525 | 0.08 | T | 80 | 50 | 50 | 30 | 1 | 2 | 3 | 4 | 5 | 6 | 7 | 8 | 9 | 10 | 11 | 12 | 6.5
48735 | 2020011542 | 0.055 | 0.1 | T | 100 | 50 | 30 | 40 | 1 | 2 | 3 | 4 | 5 | 6 | 7 | 8 | 9 | 10 | 11 | 12 | 6.5
48735 | 2020011558 | 0.0425 | 0.06 | T | 60 | 40 | 50 | 20 | 1 | 2 | 3 | 4 | 5 | 6 | 7 | 8 | 9 | 10 | 11 | 12 | 6.5
48735 | 2020011559 | 0.05 | 0.07 | T | 70 | 50 | 50 | 30 | 1 | 2 | 3 | 4 | 5 | 6 | 7 | 8 | 9 | 10 | 11 | 12 | 6.5
48733 | 2020011567 | 0.04 | 0.05 | T | 50 | 50 | 30 | 30 | 1 | 2 | 3 | 4 | 5 | 6 | 7 | 8 | 9 | 10 | 11 | 12 | 6.5
48733 | 2020011569 | 0.04 | 0.06 | T | 60 | 40 | 30 | 30 | 1 | 2 | 3 | 4 | 5 | 6 | 7 | 8 | 9 | 10 | 11 | 12 | 6.5
48733 | 2020011579 | 0.0375 | 0.05 | T | 50 | 40 | 30 | 30 | 1 | 2 | 3 | 4 | 5 | 6 | 7 | 8 | 9 | 10 | 11 | 12 | 6.5
48733 | 2020011580 | 0.0575 | 0.07 | T | 70 | 70 | 50 | 40 | 1 | 2 | 3 | 4 | 5 | 6 | 7 | 8 | 9 | 10 | 11 | 12 | 6.5
48733 | 2020011588 | 0.0325 | 0.05 | T | 50 | 40 | 20 | 20 | 1 | 2 | 3 | 4 | 5 | 6 | 7 | 8 | 9 | 10 | 11 | 12 | 6.5
48733 | 2020011600 | 0.04 | 0.06 | T | 60 | 40 | 40 | 20 | 1 | 2 | 3 | 4 | 5 | 6 | 7 | 8 | 9 | 10 | 11 | 12 | 6.5
48734 | 2020011439 | 0.035 | 0.06 | T | 60 | 40 | 20 | 20 | 1 | 2 | 3 | 4 | 5 | 6 | 7 | 8 | 9 | 10 | 11 | 12 | 6.5
48734 | 2020011441 | 0.035 | 0.06 | T | 60 | 40 | 20 | 20 | 1 | 2 | 3 | 4 | 5 | 6 | 7 | 8 | 9 | 10 | 11 | 12 | 6.5
48734 | 2020011443 | 0.0325 | 0.05 | T | 50 | 40 | 20 | 20 | 1 | 2 | 3 | 4 | 5 | 6 | 7 | 8 | 9 | 10 | 11 | 12 | 6.5
48734 | 2020011453 | 0.04 | 0.07 | T | 70 | 50 | 20 | 20 | 1 | 2 | 3 | 4 | 5 | 6 | 7 | 8 | 9 | 10 | 11 | 12 | 6.5
48734 | 2020011455 | 0.04 | 0.06 | T | 60 | 40 | 40 | 20 | 1 | 2 | 3 | 4 | 5 | 6 | 7 | 8 | 9 | 10 | 11 | 12 | 6.5
48734 | 2020011458 | 0.0375 | 0.05 | T | 50 | 40 | 40 | 20 | 1 | 2 | 3 | 4 | 5 | 6 | 7 | 8 | 9 | 10 | 11 | 12 | 6.5
48736 | 2020011426 | 0.0275 | 0.04 | T | 40 | 30 | 20 | 20 | 1 | 2 | 3 | 4 | 5 | 6 | 7 | 8 | 9 | 10 | 11 | 12 | 6.5
48736 | 2020011429 | 0.0425 | 0.06 | T | 60 | 50 | 40 | 20 | 1 | 2 | 3 | 4 | 5 | 6 | 7 | 8 | 9 | 10 | 11 | 12 | 6.5
48736 | 2020011432 | 0.0325 | 0.05 | T | 50 | 40 | 20 | 20 | 1 | 2 | 3 | 4 | 5 | 6 | 7 | 8 | 9 | 10 | 11 | 12 | 6.5
48736 | 2020011483 | 0.0275 | 0.04 | T | 40 | 30 | 20 | 20 | 1 | 2 | 3 | 4 | 5 | 6 | 7 | 8 | 9 | 10 | 11 | 12 | 6.5
48736 | 2020011494 | 0.0275 | 0.04 | T | 40 | 30 | 20 | 20 | 1 | 2 | 3 | 4 | 5 | 6 | 7 | 8 | 9 | 10 | 11 | 12 | 6.5
48736 | 2020011497 | 0.03 | 0.05 | T | 50 | 30 | 20 | 20 | 1 | 2 | 3 | 4 | 5 | 6 | 7 | 8 | 9 | 10 | 11 | 12 | 6.5
48724 | 2020011636 | 0.0375 | 0.08 | T | 80 | 40 | 20 | 10 | 1 | 2 | 3 | 4 | 5 | 6 | 7 | 8 | 9 | 10 | 11 | 12 | 6.5
48724 | 2020011637 | 0.03 | 0.06 | T | 60 | 30 | 20 | 10 | 1 | 2 | 3 | 4 | 5 | 6 | 7 | 8 | 9 | 10 | 11 | 12 | 6.5
48724 | 2020011639 | 0.035 | 0.05 | T | 50 | 50 | 20 | 20 | 1 | 2 | 3 | 4 | 5 | 6 | 7 | 8 | 9 | 10 | 11 | 12 | 6.5
48724 | 2020011641 | 0.04 | 0.07 | T | 70 | 60 | 20 | 10 | 1 | 2 | 3 | 4 | 5 | 6 | 7 | 8 | 9 | 10 | 11 | 12 | 6.5
48724 | 2020011643 | 0.02 | 0.05 | T | 50 | 20 | 10 | 0 | 1 | 2 | 3 | 4 | 5 | 6 | 7 | 8 | 9 | 10 | 11 | 12 | 6.5
48724 | 2020011645 | 0.02 | 0.03 | T | 30 | 20 | 20 | 10 | 1 | 2 | 3 | 4 | 5 | 6 | 7 | 8 | 9 | 10 | 11 | 12 | 6.5
48732 | 2020011876 | 0.0375 | 0.05 | T | 50 | 40 | 30 | 30 | 1 | 2 | 3 | 4 | 5 | 6 | 7 | 8 | 9 | 10 | 11 | 12 | 6.5
48732 | 2020011877 | 0.0275 | 0.04 | T | 40 | 30 | 20 | 20 | 1 | 2 | 3 | 4 | 5 | 6 | 7 | 8 | 9 | 10 | 11 | 12 | 6.5
48732 | 2020011878 | 0.03 | 0.04 | T | 40 | 30 | 30 | 20 | 1 | 2 | 3 | 4 | 5 | 6 | 7 | 8 | 9 | 10 | 11 | 12 | 6.5
48732 | 2020011879 | 0.0275 | 0.04 | T | 40 | 30 | 20 | 20 | 1 | 2 | 3 | 4 | 5 | 6 | 7 | 8 | 9 | 10 | 11 | 12 | 6.5
48732 | 2020011882 | 0.0225 | 0.03 | T | 30 | 20 | 20 | 20 | 1 | 2 | 3 | 4 | 5 | 6 | 7 | 8 | 9 | 10 | 11 | 12 | 6.5
48732 | 2020011883 | 0.0175 | 0.03 | T | 30 | 20 | 20 | 0 | 1 | 2 | 3 | 4 | 5 | 6 | 7 | 8 | 9 | 10 | 11 | 12 | 6.5
48730 | 2020011937 | 0.0275 | 0.05 | T | 50 | 30 | 20 | 10 | 1 | 2 | 3 | 4 | 5 | 6 | 7 | 8 | 9 | 10 | 11 | 12 | 6.5
48730 | 2020011938 | 0.02 | 0.03 | T | 30 | 20 | 20 | 10 | 1 | 2 | 3 | 4 | 5 | 6 | 7 | 8 | 9 | 10 | 11 | 12 | 6.5
48730 | 2020011951 | 0.0275 | 0.05 | T | 50 | 30 | 20 | 10 | 1 | 2 | 3 | 4 | 5 | 6 | 7 | 8 | 9 | 10 | 11 | 12 | 6.5
48730 | 2020011952 | 0.025 | 0.05 | T | 50 | 30 | 10 | 10 | 1 | 2 | 3 | 4 | 5 | 6 | 7 | 8 | 9 | 10 | 11 | 12 | 6.5
48730 | 2020011970 | 0.0275 | 0.04 | T | 40 | 40 | 20 | 10 | 1 | 2 | 3 | 4 | 5 | 6 | 7 | 8 | 9 | 10 | 11 | 12 | 6.5
48730 | 2020011971 | 0.02 | 0.04 | T | 40 | 20 | 10 | 10 | 1 | 2 | 3 | 4 | 5 | 6 | 7 | 8 | 9 | 10 | 11 | 12 | 6.5
48729 | 2020011986 | 0.0175 | 0.03 | T | 30 | 20 | 20 | 0 | 1 | 2 | 3 | 4 | 5 | 6 | 7 | 8 | 9 | 10 | 11 | 12 | 6.5
48729 | 2020011994 | 0.0375 | 0.05 | T | 50 | 40 | 30 | 30 | 1 | 2 | 3 | 4 | 5 | 6 | 7 | 8 | 9 | 10 | 11 | 12 | 6.5
48729 | 2020011998 | 0.0275 | 0.04 | T | 40 | 30 | 20 | 20 | 1 | 2 | 3 | 4 | 5 | 6 | 7 | 8 | 9 | 10 | 11 | 12 | 6.5
48729 | 2020012001 | 0.02 | 0.04 | T | 40 | 20 | 20 | 0 | 1 | 2 | 3 | 4 | 5 | 6 | 7 | 8 | 9 | 10 | 11 | 12 | 6.5
48729 | 2020012004 | 0.0275 | 0.04 | T | 40 | 30 | 20 | 20 | 1 | 2 | 3 | 4 | 5 | 6 | 7 | 8 | 9 | 10 | 11 | 12 | 6.5
48729 | 2020012006 | 0.0175 | 0.03 | T | 30 | 20 | 20 | 0 | 1 | 2 | 3 | 4 | 5 | 6 | 7 | 8 | 9 | 10 | 11 | 12 | 6.5
48736 | 2020011428 | 0.055 | 0.08 | T | 80 | 60 | 40 | 40 | 1 | 2 | 3 | 4 | 5 | 6 | 7 | 8 | 9 | 10 | 11 | 12 | 6.5
48736 | 2020011430 | 0.0425 | 0.07 | T | 70 | 40 | 40 | 20 | 1 | 2 | 3 | 4 | 5 | 6 | 7 | 8 | 9 | 10 | 11 | 12 | 6.5
48736 | 2020011431 | 0.05 | 0.08 | T | 80 | 60 | 40 | 20 | 1 | 2 | 3 | 4 | 5 | 6 | 7 | 8 | 9 | 10 | 11 | 12 | 6.5
48736 | 2020011433 | 0.045 | 0.07 | T | 70 | 50 | 40 | 20 | 1 | 2 | 3 | 4 | 5 | 6 | 7 | 8 | 9 | 10 | 11 | 12 | 6.5
48736 | 2020011434 | 0.045 | 0.06 | T | 60 | 60 | 40 | 20 | 1 | 2 | 3 | 4 | 5 | 6 | 7 | 8 | 9 | 10 | 11 | 12 | 6.5
48736 | 2020011485 | 0.035 | 0.05 | T | 50 | 40 | 30 | 20 | 1 | 2 | 3 | 4 | 5 | 6 | 7 | 8 | 9 | 10 | 11 | 12 | 6.5
48736 | 2020011495 | 0.0375 | 0.07 | T | 70 | 40 | 20 | 20 | 1 | 2 | 3 | 4 | 5 | 6 | 7 | 8 | 9 | 10 | 11 | 12 | 6.5
48731 | 2020011890 | 0.045 | 0.08 | T | 80 | 50 | 30 | 20 | 1 | 2 | 3 | 4 | 5 | 6 | 7 | 8 | 9 | 10 | 11 | 12 | 6.5
48731 | 2020011892 | 0.045 | 0.07 | T | 70 | 60 | 30 | 20 | 1 | 2 | 3 | 4 | 5 | 6 | 7 | 8 | 9 | 10 | 11 | 12 | 6.5
48731 | 2020011907 | 0.0325 | 0.05 | T | 50 | 40 | 20 | 20 | 1 | 2 | 3 | 4 | 5 | 6 | 7 | 8 | 9 | 10 | 11 | 12 | 6.5
48731 | 2020011908 | 0.0325 | 0.05 | T | 50 | 30 | 30 | 20 | 1 | 2 | 3 | 4 | 5 | 6 | 7 | 8 | 9 | 10 | 11 | 12 | 6.5
48731 | 2020011917 | 0.0325 | 0.05 | T | 50 | 30 | 30 | 20 | 1 | 2 | 3 | 4 | 5 | 6 | 7 | 8 | 9 | 10 | 11 | 12 | 6.5
48731 | 2020011918 | 0.035 | 0.05 | T | 50 | 40 | 30 | 20 | 1 | 2 | 3 | 4 | 5 | 6 | 7 | 8 | 9 | 10 | 11 | 12 | 6.5
48663 | 2020012062 | 0.03 | 0.05 | T | 50 | 50 | 10 | 10 | 1 | 2 | 3 | 4 | 5 | 6 | 7 | 8 | 9 | 10 | 11 | 12 | 6.5
48663 | 2020012066 | 0.025 | 0.05 | T | 50 | 30 | 10 | 10 | 1 | 2 | 3 | 4 | 5 | 6 | 7 | 8 | 9 | 10 | 11 | 12 | 6.5
48663 | 2020012069 | 0.0325 | 0.05 | T | 50 | 40 | 10 | 30 | 1 | 2 | 3 | 4 | 5 | 6 | 7 | 8 | 9 | 10 | 11 | 12 | 6.5
48663 | 2020012075 | 0.0275 | 0.05 | T | 50 | 40 | 10 | 10 | 1 | 2 | 3 | 4 | 5 | 6 | 7 | 8 | 9 | 10 | 11 | 12 | 6.5
48663 | 2020012077 | 0.035 | 0.07 | T | 70 | 50 | 10 | 10 | 1 | 2 | 3 | 4 | 5 | 6 | 7 | 8 | 9 | 10 | 11 | 12 | 6.5
48663 | 2020012080 | 0.0175 | 0.04 | T | 40 | 10 | 10 | 10 | 1 | 2 | 3 | 4 | 5 | 6 | 7 | 8 | 9 | 10 | 11 | 12 | 6.5
48664 | 2020012021 | 0.03 | 0.06 | T | 60 | 40 | 10 | 10 | 1 | 2 | 3 | 4 | 5 | 6 | 7 | 8 | 9 | 10 | 11 | 12 | 6.5
48664 | 2020012024 | 0.0125 | 0.02 | T | 20 | 10 | 10 | 10 | 1 | 2 | 3 | 4 | 5 | 6 | 7 | 8 | 9 | 10 | 11 | 12 | 6.5
48664 | 2020012032 | 0.0125 | 0.02 | T | 20 | 10 | 10 | 10 | 1 | 2 | 3 | 4 | 5 | 6 | 7 | 8 | 9 | 10 | 11 | 12 | 6.5
48664 | 2020012048 | 0.03 | 0.06 | T | 60 | 40 | 10 | 10 | 1 | 2 | 3 | 4 | 5 | 6 | 7 | 8 | 9 | 10 | 11 | 12 | 6.5
48664 | 2020012049 | 0.0325 | 0.05 | T | 50 | 40 | 20 | 20 | 1 | 2 | 3 | 4 | 5 | 6 | 7 | 8 | 9 | 10 | 11 | 12 | 6.5
48664 | 2020012050 | 0.0175 | 0.04 | T | 40 | 10 | 10 | 10 | 1 | 2 | 3 | 4 | 5 | 6 | 7 | 8 | 9 | 10 | 11 | 12 | 6.5
48724 | 2020013289 | 0.0375 | 0.05 | T | 50 | 40 | 40 | 20 | 1 | 2 | 3 | 4 | 5 | 6 | 7 | 8 | 9 | 10 | 11 | 12 | 6.5
48724 | 2020013290 | 0.0325 | 0.05 | T | 50 | 40 | 20 | 20 | 1 | 2 | 3 | 4 | 5 | 6 | 7 | 8 | 9 | 10 | 11 | 12 | 6.5
48724 | 2020013292 | 0.0275 | 0.05 | T | 50 | 30 | 20 | 10 | 1 | 2 | 3 | 4 | 5 | 6 | 7 | 8 | 9 | 10 | 11 | 12 | 6.5
48724 | 2020013293 | 0.0425 | 0.06 | T | 60 | 20 | 50 | 40 | 1 | 2 | 3 | 4 | 5 | 6 | 7 | 8 | 9 | 10 | 11 | 12 | 6.5
48724 | 2020013295 | 0.025 | 0.04 | T | 40 | 30 | 20 | 10 | 1 | 2 | 3 | 4 | 5 | 6 | 7 | 8 | 9 | 10 | 11 | 12 | 6.5
48724 | 2020013296 | 0.0175 | 0.04 | T | 40 | 20 | 10 | 0 | 1 | 2 | 3 | 4 | 5 | 6 | 7 | 8 | 9 | 10 | 11 | 12 | 6.5
48726 | 2020013383 | 0.025 | 0.04 | T | 40 | 20 | 30 | 10 | 1 | 2 | 3 | 4 | 5 | 6 | 7 | 8 | 9 | 10 | 11 | 12 | 6.5
48726 | 2020013385 | 0.0125 | 0.03 | T | 30 | 10 | 10 | 0 | 1 | 2 | 3 | 4 | 5 | 6 | 7 | 8 | 9 | 10 | 11 | 12 | 6.5
48726 | 2020013390 | 0.0175 | 0.04 | T | 40 | 10 | 20 | 0 | 1 | 2 | 3 | 4 | 5 | 6 | 7 | 8 | 9 | 10 | 11 | 12 | 6.5
48726 | 2020013392 | 0.0125 | 0.03 | T | 30 | 10 | 10 | 0 | 1 | 2 | 3 | 4 | 5 | 6 | 7 | 8 | 9 | 10 | 11 | 12 | 6.5
48726 | 2020013395 | 0.0125 | 0.03 | T | 30 | 10 | 10 | 0 | 1 | 2 | 3 | 4 | 5 | 6 | 7 | 8 | 9 | 10 | 11 | 12 | 6.5
48726 | 2020013397 | 0.025 | 0.04 | T | 40 | 30 | 20 | 10 | 1 | 2 | 3 | 4 | 5 | 6 | 7 | 8 | 9 | 10 | 11 | 12 | 6.5
48728 | 2020013300 | 0.01 | 0.02 | T | 20 | 20 | 0 | 0 | 1 | 2 | 3 | 4 | 5 | 6 | 7 | 8 | 9 | 10 | 11 | 12 | 6.5
48728 | 2020013309 | 0.01 | 0.02 | T | 20 | 20 | 0 | 0 | 1 | 2 | 3 | 4 | 5 | 6 | 7 | 8 | 9 | 10 | 11 | 12 | 6.5
48728 | 2020013313 | 0.015 | 0.02 | T | 20 | 20 | 20 | 0 | 1 | 2 | 3 | 4 | 5 | 6 | 7 | 8 | 9 | 10 | 11 | 12 | 6.5
48728 | 2020013327 | 0.0175 | 0.03 | T | 30 | 20 | 20 | 0 | 1 | 2 | 3 | 4 | 5 | 6 | 7 | 8 | 9 | 10 | 11 | 12 | 6.5
48728 | 2020013332 | 0.01 | 0.02 | T | 20 | 20 | 0 | 0 | 1 | 2 | 3 | 4 | 5 | 6 | 7 | 8 | 9 | 10 | 11 | 12 | 6.5
48728 | 2020013334 | 0.01 | 0.02 | T | 20 | 20 | 0 | 0 | 1 | 2 | 3 | 4 | 5 | 6 | 7 | 8 | 9 | 10 | 11 | 12 | 6.5
48727 | 2020013338 | 0.0125 | 0.02 | T | 20 | 20 | 10 | 0 | 1 | 2 | 3 | 4 | 5 | 6 | 7 | 8 | 9 | 10 | 11 | 12 | 6.5
48727 | 2020013354 | 0.01 | 0.02 | T | 20 | 10 | 10 | 0 | 1 | 2 | 3 | 4 | 5 | 6 | 7 | 8 | 9 | 10 | 11 | 12 | 6.5
48727 | 2020013357 | 0.0075 | 0.02 | T | 20 | 10 | 0 | 0 | 1 | 2 | 3 | 4 | 5 | 6 | 7 | 8 | 9 | 10 | 11 | 12 | 6.5
48727 | 2020013360 | 0.01 | 0.02 | T | 20 | 20 | 0 | 0 | 1 | 2 | 3 | 4 | 5 | 6 | 7 | 8 | 9 | 10 | 11 | 12 | 6.5
48727 | 2020013368 | 0.0125 | 0.02 | T | 20 | 20 | 10 | 0 | 1 | 2 | 3 | 4 | 5 | 6 | 7 | 8 | 9 | 10 | 11 | 12 | 6.5
48727 | 2020013374 | 0.01 | 0.02 | T | 20 | 10 | 10 | 0 | 1 | 2 | 3 | 4 | 5 | 6 | 7 | 8 | 9 | 10 | 11 | 12 | 6.5
48663 | 2020014498 | 0.0825 | 0.11 | T | 110 | 90 | 70 | 60 | 1 | 2 | 3 | 4 | 5 | 6 | 7 | 8 | 9 | 10 | 11 | 12 | 6.5
48663 | 2020014499 | 0.085 | 0.11 | T | 110 | 90 | 80 | 60 | 1 | 2 | 3 | 4 | 5 | 6 | 7 | 8 | 9 | 10 | 11 | 12 | 6.5
48663 | 2020014500 | 0.0775 | 0.11 | T | 110 | 80 | 60 | 60 | 1 | 2 | 3 | 4 | 5 | 6 | 7 | 8 | 9 | 10 | 11 | 12 | 6.5
48663 | 2020014501 | 0.0875 | 0.15 | T | 150 | 60 | 80 | 60 | 1 | 2 | 3 | 4 | 5 | 6 | 7 | 8 | 9 | 10 | 11 | 12 | 6.5
48662 | 2020014517 | 0.045 | 0.06 | T | 60 | 50 | 40 | 30 | 1 | 2 | 3 | 4 | 5 | 6 | 7 | 8 | 9 | 10 | 11 | 12 | 6.5
48662 | 2020014519 | 0.04 | 0.05 | T | 50 | 40 | 50 | 20 | 1 | 2 | 3 | 4 | 5 | 6 | 7 | 8 | 9 | 10 | 11 | 12 | 6.5
48662 | 2020014521 | 0.0375 | 0.05 | T | 50 | 40 | 40 | 20 | 1 | 2 | 3 | 4 | 5 | 6 | 7 | 8 | 9 | 10 | 11 | 12 | 6.5
48662 | 2020014523 | 0.0425 | 0.05 | T | 50 | 40 | 50 | 30 | 1 | 2 | 3 | 4 | 5 | 6 | 7 | 8 | 9 | 10 | 11 | 12 | 6.5
48662 | 2020014525 | 0.04 | 0.05 | T | 50 | 50 | 40 | 20 | 1 | 2 | 3 | 4 | 5 | 6 | 7 | 8 | 9 | 10 | 11 | 12 | 6.5
48662 | 2020014527 | 0.0475 | 0.06 | T | 60 | 40 | 50 | 40 | 1 | 2 | 3 | 4 | 5 | 6 | 7 | 8 | 9 | 10 | 11 | 12 | 6.5
48663 | 2020014492 | 0.045 | 0.06 | T | 60 | 40 | 50 | 30 | 1 | 2 | 3 | 4 | 5 | 6 | 7 | 8 | 9 | 10 | 11 | 12 | 6.5
48663 | 2020014495 | 0.0825 | 0.12 | T | 120 | 80 | 70 | 60 | 1 | 2 | 3 | 4 | 5 | 6 | 7 | 8 | 9 | 10 | 11 | 12 | 6.5
48663 | 2020014502 | 0.0725 | 0.08 | T | 80 | 70 | 80 | 60 | 1 | 2 | 3 | 4 | 5 | 6 | 7 | 8 | 9 | 10 | 11 | 12 | 6.5
48663 | 2020014507 | 0.075 | 0.1 | T | 100 | 60 | 70 | 70 | 1 | 2 | 3 | 4 | 5 | 6 | 7 | 8 | 9 | 10 | 11 | 12 | 6.5
48663 | 2020014510 | 0.07 | 0.08 | T | 80 | 60 | 80 | 60 | 1 | 2 | 3 | 4 | 5 | 6 | 7 | 8 | 9 | 10 | 11 | 12 | 6.5
48663 | 2020014514 | 0.0725 | 0.09 | T | 90 | 80 | 60 | 60 | 1 | 2 | 3 | 4 | 5 | 6 | 7 | 8 | 9 | 10 | 11 | 12 | 6.5
48661 | 2020014609 | 0.0275 | 0.04 | T | 40 | 20 | 30 | 20 | 1 | 2 | 3 | 4 | 5 | 6 | 7 | 8 | 9 | 10 | 11 | 12 | 6.5
48661 | 2020014612 | 0.0275 | 0.04 | T | 40 | 30 | 30 | 10 | 1 | 2 | 3 | 4 | 5 | 6 | 7 | 8 | 9 | 10 | 11 | 12 | 6.5
48661 | 2020014629 | 0.0425 | 0.06 | T | 60 | 20 | 50 | 40 | 1 | 2 | 3 | 4 | 5 | 6 | 7 | 8 | 9 | 10 | 11 | 12 | 6.5
48661 | 2020014631 | 0.0425 | 0.05 | T | 50 | 40 | 50 | 30 | 1 | 2 | 3 | 4 | 5 | 6 | 7 | 8 | 9 | 10 | 11 | 12 | 6.5
48661 | 2020014643 | 0.05 | 0.06 | T | 60 | 40 | 50 | 50 | 1 | 2 | 3 | 4 | 5 | 6 | 7 | 8 | 9 | 10 | 11 | 12 | 6.5
48661 | 2020014647 | 0.04 | 0.06 | T | 60 | 20 | 50 | 30 | 1 | 2 | 3 | 4 | 5 | 6 | 7 | 8 | 9 | 10 | 11 | 12 | 6.5
48665 | 2020014650 | 0.0225 | 0.03 | T | 30 | 20 | 20 | 20 | 1 | 2 | 3 | 4 | 5 | 6 | 7 | 8 | 9 | 10 | 11 | 12 | 6.5
48665 | 2020014651 | 0.03 | 0.04 | T | 40 | 30 | 30 | 20 | 1 | 2 | 3 | 4 | 5 | 6 | 7 | 8 | 9 | 10 | 11 | 12 | 6.5
48665 | 2020014652 | 0.0375 | 0.05 | T | 50 | 40 | 30 | 30 | 1 | 2 | 3 | 4 | 5 | 6 | 7 | 8 | 9 | 10 | 11 | 12 | 6.5
48665 | 2020014653 | 0.04 | 0.05 | T | 50 | 40 | 40 | 30 | 1 | 2 | 3 | 4 | 5 | 6 | 7 | 8 | 9 | 10 | 11 | 12 | 6.5
48665 | 2020014654 | 0.045 | 0.06 | T | 60 | 50 | 30 | 40 | 1 | 2 | 3 | 4 | 5 | 6 | 7 | 8 | 9 | 10 | 11 | 12 | 6.5
48665 | 2020014655 | 0.0375 | 0.05 | T | 50 | 40 | 30 | 30 | 1 | 2 | 3 | 4 | 5 | 6 | 7 | 8 | 9 | 10 | 11 | 12 | 6.5
46807 | 2020014734 | 0.03 | 0.06 | T | 60 | 10 | 30 | 20 | 1 | 2 | 3 | 4 | 5 | 6 | 7 | 8 | 9 | 10 | 11 | 12 | 6.5
46807 | 2020014735 | 0.0225 | 0.03 | T | 30 | 30 | 20 | 10 | 1 | 2 | 3 | 4 | 5 | 6 | 7 | 8 | 9 | 10 | 11 | 12 | 6.5
46807 | 2020014736 | 0.0325 | 0.04 | T | 40 | 30 | 30 | 30 | 1 | 2 | 3 | 4 | 5 | 6 | 7 | 8 | 9 | 10 | 11 | 12 | 6.5
46807 | 2020014737 | 0.0175 | 0.03 | T | 30 | 10 | 20 | 10 | 1 | 2 | 3 | 4 | 5 | 6 | 7 | 8 | 9 | 10 | 11 | 12 | 6.5
46807 | 2020014738 | 0.035 | 0.05 | T | 50 | 20 | 40 | 30 | 1 | 2 | 3 | 4 | 5 | 6 | 7 | 8 | 9 | 10 | 11 | 12 | 6.5
48663 | 2020014494 | 0.07 | 0.1 | T | 100 | 80 | 50 | 50 | 1 | 2 | 3 | 4 | 5 | 6 | 7 | 8 | 9 | 10 | 11 | 12 | 6.5
48663 | 2020014496 | 0.075 | 0.1 | T | 100 | 90 | 60 | 50 | 1 | 2 | 3 | 4 | 5 | 6 | 7 | 8 | 9 | 10 | 11 | 12 | 6.5
48663 | 2020014498 | 0.08 | 0.1 | T | 100 | 90 | 70 | 60 | 1 | 2 | 3 | 4 | 5 | 6 | 7 | 8 | 9 | 10 | 11 | 12 | 6.5
48663 | 2020014500 | 0.085 | 0.1 | T | 100 | 90 | 80 | 70 | 1 | 2 | 3 | 4 | 5 | 6 | 7 | 8 | 9 | 10 | 11 | 12 | 6.5
48663 | 2020014503 | 0.0775 | 0.09 | T | 90 | 80 | 70 | 70 | 1 | 2 | 3 | 4 | 5 | 6 | 7 | 8 | 9 | 10 | 11 | 12 | 6.5
48663 | 2020014505 | 0.0625 | 0.08 | T | 80 | 70 | 60 | 40 | 1 | 2 | 3 | 4 | 5 | 6 | 7 | 8 | 9 | 10 | 11 | 12 | 6.5
46807 | 2020015087 | 0.0225 | 0.03 | T | 30 | 30 | 20 | 10 | 1 | 2 | 3 | 4 | 5 | 6 | 7 | 8 | 9 | 10 | 11 | 12 | 6.5
46807 | 2020015089 | 0.0175 | 0.03 | T | 30 | 10 | 20 | 10 | 1 | 2 | 3 | 4 | 5 | 6 | 7 | 8 | 9 | 10 | 11 | 12 | 6.5
46807 | 2020015091 | 0.015 | 0.03 | T | 30 | 10 | 10 | 10 | 1 | 2 | 3 | 4 | 5 | 6 | 7 | 8 | 9 | 10 | 11 | 12 | 6.5
46807 | 2020015095 | 0.035 | 0.05 | T | 50 | 30 | 40 | 20 | 1 | 2 | 3 | 4 | 5 | 6 | 7 | 8 | 9 | 10 | 11 | 12 | 6.5
46807 | 2020015097 | 0.0275 | 0.05 | T | 50 | 30 | 20 | 10 | 1 | 2 | 3 | 4 | 5 | 6 | 7 | 8 | 9 | 10 | 11 | 12 | 6.5
46807 | 2020015099 | 0.02 | 0.03 | T | 30 | 10 | 30 | 10 | 1 | 2 | 3 | 4 | 5 | 6 | 7 | 8 | 9 | 10 | 11 | 12 | 6.5
48661 | 2020014610 | #DIV/0! | 0 | T |  |  |  |  | 1 | 2 | 3 | 4 | 5 | 6 | 7 | 8 | 9 | 10 | 11 | 12 | 6.5
48661 | 2020014613 | #DIV/0! | 0 | T |  |  |  |  | 1 | 2 | 3 | 4 | 5 | 6 | 7 | 8 | 9 | 10 | 11 | 12 | 6.5
48661 | 2020014630 | #DIV/0! | 0 | T |  |  |  |  | 1 | 2 | 3 | 4 | 5 | 6 | 7 | 8 | 9 | 10 | 11 | 12 | 6.5
48661 | 2020014632 | #DIV/0! | 0 | T |  |  |  |  | 1 | 2 | 3 | 4 | 5 | 6 | 7 | 8 | 9 | 10 | 11 | 12 | 6.5
48661 | 2020014646 | #DIV/0! | 0 | T |  |  |  |  | 1 | 2 | 3 | 4 | 5 | 6 | 7 | 8 | 9 | 10 | 11 | 12 | 6.5
48661 | 2020014648 | #DIV/0! | 0 | T |  |  |  |  | 1 | 2 | 3 | 4 | 5 | 6 | 7 | 8 | 9 | 10 | 11 | 12 | 6.5
48662 | 2020014518 | #DIV/0! | 0 | T |  |  |  |  | 1 | 2 | 3 | 4 | 5 | 6 | 7 | 8 | 9 | 10 | 11 | 12 | 6.5
48662 | 2020014520 | #DIV/0! | 0 | T |  |  |  |  | 1 | 2 | 3 | 4 | 5 | 6 | 7 | 8 | 9 | 10 | 11 | 12 | 6.5
48662 | 2020014522 | #DIV/0! | 0 | T |  |  |  |  | 1 | 2 | 3 | 4 | 5 | 6 | 7 | 8 | 9 | 10 | 11 | 12 | 6.5
48662 | 2020014524 | #DIV/0! | 0 | T |  |  |  |  | 1 | 2 | 3 | 4 | 5 | 6 | 7 | 8 | 9 | 10 | 11 | 12 | 6.5
48662 | 2020014526 | #DIV/0! | 0 | T |  |  |  |  | 1 | 2 | 3 | 4 | 5 | 6 | 7 | 8 | 9 | 10 | 11 | 12 | 6.5
48731 | 2020011894 | #DIV/0! | 0 | T |  |  |  |  | 1 | 2 | 3 | 4 | 5 | 6 | 7 | 8 | 9 | 10 | 11 | 12 | 6.5
48731 | 2020011897 | #DIV/0! | 0 | T |  |  |  |  | 1 | 2 | 3 | 4 | 5 | 6 | 7 | 8 | 9 | 10 | 11 | 12 | 6.5
48731 | 2020011900 | #DIV/0! | 0 | T |  |  |  |  | 1 | 2 | 3 | 4 | 5 | 6 | 7 | 8 | 9 | 10 | 11 | 12 | 6.5
48731 | 2020011912 | #DIV/0! | 0 | T |  |  |  |  | 1 | 2 | 3 | 4 | 5 | 6 | 7 | 8 | 9 | 10 | 11 | 12 | 6.5
48731 | 2020011921 | #DIV/0! | 0 | T |  |  |  |  | 1 | 2 | 3 | 4 | 5 | 6 | 7 | 8 | 9 | 10 | 11 | 12 | 6.5
48731 | 2020011928 | #DIV/0! | 0 | T |  |  |  |  | 1 | 2 | 3 | 4 | 5 | 6 | 7 | 8 | 9 | 10 | 11 | 12 | 6.5
48636 | 2020019182 | 0.0175 | 0.04 | T | 40 | 10 | 10 | 10 | 1 | 2 | 3 | 4 | 5 | 6 | 7 | 8 | 9 | 10 | 11 | 12 | 6.5
48636 | 2020019184 | 0.02 | 0.04 | T | 40 | 20 | 10 | 10 | 1 | 2 | 3 | 4 | 5 | 6 | 7 | 8 | 9 | 10 | 11 | 12 | 6.5
48636 | 2020019187 | 0.02 | 0.04 | T | 40 | 20 | 10 | 10 | 1 | 2 | 3 | 4 | 5 | 6 | 7 | 8 | 9 | 10 | 11 | 12 | 6.5
48636 | 2020019200 | 0.0225 | 0.04 | T | 40 | 30 | 10 | 10 | 1 | 2 | 3 | 4 | 5 | 6 | 7 | 8 | 9 | 10 | 11 | 12 | 6.5
48636 | 2020019202 | 0.02 | 0.04 | T | 40 | 20 | 10 | 10 | 1 | 2 | 3 | 4 | 5 | 6 | 7 | 8 | 9 | 10 | 11 | 12 | 6.5
48636 | 2020019204 | 0.02 | 0.05 | T | 50 | 10 | 10 | 10 | 1 | 2 | 3 | 4 | 5 | 6 | 7 | 8 | 9 | 10 | 11 | 12 | 6.5
48641 | 2020019206 | 0.0175 | 0.04 | T | 40 | 10 | 10 | 10 | 1 | 2 | 3 | 4 | 5 | 6 | 7 | 8 | 9 | 10 | 11 | 12 | 6.5
48641 | 2020019208 | 0.0225 | 0.05 | T | 50 | 10 | 20 | 10 | 1 | 2 | 3 | 4 | 5 | 6 | 7 | 8 | 9 | 10 | 11 | 12 | 6.5
48641 | 2020019210 | 0.0225 | 0.06 | T | 60 | 10 | 10 | 10 | 1 | 2 | 3 | 4 | 5 | 6 | 7 | 8 | 9 | 10 | 11 | 12 | 6.5
48641 | 2020019212 | 0.0225 | 0.06 | T | 60 | 10 | 10 | 10 | 1 | 2 | 3 | 4 | 5 | 6 | 7 | 8 | 9 | 10 | 11 | 12 | 6.5
48641 | 2020019214 | 0.0175 | 0.04 | T | 40 | 10 | 10 | 10 | 1 | 2 | 3 | 4 | 5 | 6 | 7 | 8 | 9 | 10 | 11 | 12 | 6.5
48641 | 2020019216 | 0.0125 | 0.02 | T | 20 | 10 | 10 | 10 | 1 | 2 | 3 | 4 | 5 | 6 | 7 | 8 | 9 | 10 | 11 | 12 | 6.5
72214 | 2020020684 | 0.0475 | 0.07 | T | 70 | 50 | 40 | 30 | 1 | 2 | 3 | 4 | 5 | 6 | 7 | 8 | 9 | 10 | 11 | 12 | 6.5
72214 | 2020020687 | 0.0725 | 0.09 | T | 90 | 70 | 70 | 60 | 1 | 2 | 3 | 4 | 5 | 6 | 7 | 8 | 9 | 10 | 11 | 12 | 6.5
72214 | 2020020691 | 0.0675 | 0.08 | T | 80 | 70 | 60 | 60 | 1 | 2 | 3 | 4 | 5 | 6 | 7 | 8 | 9 | 10 | 11 | 12 | 6.5
72214 | 2020020695 | 0.0675 | 0.08 | T | 80 | 80 | 60 | 50 | 1 | 2 | 3 | 4 | 5 | 6 | 7 | 8 | 9 | 10 | 11 | 12 | 6.5
72214 | 2020020697 | 0.0625 | 0.08 | T | 80 | 70 | 50 | 50 | 1 | 2 | 3 | 4 | 5 | 6 | 7 | 8 | 9 | 10 | 11 | 12 | 6.5
72214 | 2020020699 | 0.0525 | 0.07 | T | 70 | 60 | 40 | 40 | 1 | 2 | 3 | 4 | 5 | 6 | 7 | 8 | 9 | 10 | 11 | 12 | 6.5
72215 | 2020020390 | 0.055 | 0.08 | T | 80 | 60 | 40 | 40 | 1 | 2 | 3 | 4 | 5 | 6 | 7 | 8 | 9 | 10 | 11 | 12 | 6.5
72215 | 2020020392 | 0.05 | 0.07 | T | 70 | 50 | 40 | 40 | 1 | 2 | 3 | 4 | 5 | 6 | 7 | 8 | 9 | 10 | 11 | 12 | 6.5
72215 | 2020020394 | 0.075 | 0.1 | T | 100 | 80 | 70 | 50 | 1 | 2 | 3 | 4 | 5 | 6 | 7 | 8 | 9 | 10 | 11 | 12 | 6.5
72215 | 2020020396 | 0.08 | 0.1 | T | 100 | 90 | 70 | 60 | 1 | 2 | 3 | 4 | 5 | 6 | 7 | 8 | 9 | 10 | 11 | 12 | 6.5
72215 | 2020020398 | 0.06 | 0.09 | T | 90 | 70 | 50 | 30 | 1 | 2 | 3 | 4 | 5 | 6 | 7 | 8 | 9 | 10 | 11 | 12 | 6.5
72215 | 2020020400 | 0.065 | 0.09 | T | 90 | 70 | 50 | 50 | 1 | 2 | 3 | 4 | 5 | 6 | 7 | 8 | 9 | 10 | 11 | 12 | 6.5
72214 | 2020020403 | 0.01 | 0.01 | T | 10 | 10 | 10 | 10 | 1 | 2 | 3 | 4 | 5 | 6 | 7 | 8 | 9 | 10 | 11 | 12 | 6.5
72214 | 2020020405 | 0.01 | 0.01 | T | 10 | 10 | 10 | 10 | 1 | 2 | 3 | 4 | 5 | 6 | 7 | 8 | 9 | 10 | 11 | 12 | 6.5
72214 | 2020020407 | 0.0225 | 0.05 | T | 50 | 10 | 20 | 10 | 1 | 2 | 3 | 4 | 5 | 6 | 7 | 8 | 9 | 10 | 11 | 12 | 6.5
72214 | 2020020409 | 0.02 | 0.04 | T | 40 | 20 | 10 | 10 | 1 | 2 | 3 | 4 | 5 | 6 | 7 | 8 | 9 | 10 | 11 | 12 | 6.5
72214 | 2020020411 | 0.015 | 0.03 | T | 30 | 10 | 10 | 10 | 1 | 2 | 3 | 4 | 5 | 6 | 7 | 8 | 9 | 10 | 11 | 12 | 6.5
72214 | 2020020413 | 0.0125 | 0.02 | T | 20 | 10 | 10 | 10 | 1 | 2 | 3 | 4 | 5 | 6 | 7 | 8 | 9 | 10 | 11 | 12 | 6.5
48668 | 2020020422 | 0.025 | 0.05 | T | 50 | 30 | 10 | 10 | 1 | 2 | 3 | 4 | 5 | 6 | 7 | 8 | 9 | 10 | 11 | 12 | 6.5
48668 | 2020020424 | 0.0275 | 0.05 | T | 50 | 20 | 30 | 10 | 1 | 2 | 3 | 4 | 5 | 6 | 7 | 8 | 9 | 10 | 11 | 12 | 6.5
48668 | 2020020426 | 0.0375 | 0.07 | T | 70 | 50 | 20 | 10 | 1 | 2 | 3 | 4 | 5 | 6 | 7 | 8 | 9 | 10 | 11 | 12 | 6.5
48668 | 2020020428 | 0.035 | 0.06 | T | 60 | 50 | 20 | 10 | 1 | 2 | 3 | 4 | 5 | 6 | 7 | 8 | 9 | 10 | 11 | 12 | 6.5
48668 | 2020020430 | 0.0325 | 0.06 | T | 60 | 40 | 20 | 10 | 1 | 2 | 3 | 4 | 5 | 6 | 7 | 8 | 9 | 10 | 11 | 12 | 6.5
48668 | 2020020431 | 0.04 | 0.06 | T | 60 | 60 | 20 | 20 | 1 | 2 | 3 | 4 | 5 | 6 | 7 | 8 | 9 | 10 | 11 | 12 | 6.5
48665 | 2020020706 | 0.0625 | 0.08 | T | 80 | 80 | 50 | 40 | 1 | 2 | 3 | 4 | 5 | 6 | 7 | 8 | 9 | 10 | 11 | 12 | 6.5
48665 | 2020020708 | 0.07 | 0.09 | T | 90 | 90 | 60 | 40 | 1 | 2 | 3 | 4 | 5 | 6 | 7 | 8 | 9 | 10 | 11 | 12 | 6.5
48641 | 2020021466 | 0.055 | 0.07 | T | 70 | 60 | 60 | 30 | 1 | 2 | 3 | 4 | 5 | 6 | 7 | 8 | 9 | 10 | 11 | 12 | 6.5
48641 | 2020021468 | 0.0625 | 0.09 | T | 90 | 40 | 60 | 60 | 1 | 2 | 3 | 4 | 5 | 6 | 7 | 8 | 9 | 10 | 11 | 12 | 6.5
48641 | 2020021470 | 0.055 | 0.07 | T | 70 | 40 | 60 | 50 | 1 | 2 | 3 | 4 | 5 | 6 | 7 | 8 | 9 | 10 | 11 | 12 | 6.5
48641 | 2020021472 | 0.0675 | 0.09 | T | 90 | 40 | 80 | 60 | 1 | 2 | 3 | 4 | 5 | 6 | 7 | 8 | 9 | 10 | 11 | 12 | 6.5
48641 | 2020021474 | 0.055 | 0.08 | T | 80 | 60 | 50 | 30 | 1 | 2 | 3 | 4 | 5 | 6 | 7 | 8 | 9 | 10 | 11 | 12 | 6.5
48641 | 2020021476 | 0.0575 | 0.08 | T | 80 | 50 | 70 | 30 | 1 | 2 | 3 | 4 | 5 | 6 | 7 | 8 | 9 | 10 | 11 | 12 | 6.5
48641 | 2020021465 | 0.0525 | 0.07 | T | 70 | 40 | 70 | 30 | 1 | 2 | 3 | 4 | 5 | 6 | 7 | 8 | 9 | 10 | 11 | 12 | 6.5
48641 | 2020021467 | 0.0675 | 0.12 | T | 120 | 40 | 60 | 50 | 1 | 2 | 3 | 4 | 5 | 6 | 7 | 8 | 9 | 10 | 11 | 12 | 6.5
48641 | 2020021469 | 0.0575 | 0.08 | T | 80 | 50 | 50 | 50 | 1 | 2 | 3 | 4 | 5 | 6 | 7 | 8 | 9 | 10 | 11 | 12 | 6.5
48641 | 2020021471 | 0.0525 | 0.09 | T | 90 | 40 | 60 | 20 | 1 | 2 | 3 | 4 | 5 | 6 | 7 | 8 | 9 | 10 | 11 | 12 | 6.5
48641 | 2020021473 | 0.055 | 0.08 | T | 80 | 60 | 50 | 30 | 1 | 2 | 3 | 4 | 5 | 6 | 7 | 8 | 9 | 10 | 11 | 12 | 6.5
48641 | 2020021475 | 0.0675 | 0.08 | T | 80 | 70 | 60 | 60 | 1 | 2 | 3 | 4 | 5 | 6 | 7 | 8 | 9 | 10 | 11 | 12 | 6.5
48641 | 2020021477 | 0.0625 | 0.1 | T | 100 | 50 | 50 | 50 | 1 | 2 | 3 | 4 | 5 | 6 | 7 | 8 | 9 | 10 | 11 | 12 | 6.5
48639 | 2020021483 | 0.04 | 0.05 | T | 50 | 30 | 40 | 40 | 1 | 2 | 3 | 4 | 5 | 6 | 7 | 8 | 9 | 10 | 11 | 12 | 6.5
48639 | 2020021486 | 0.035 | 0.04 | T | 40 | 40 | 30 | 30 | 1 | 2 | 3 | 4 | 5 | 6 | 7 | 8 | 9 | 10 | 11 | 12 | 6.5
48639 | 2020021492 | 0.0275 | 0.04 | T | 40 | 20 | 30 | 20 | 1 | 2 | 3 | 4 | 5 | 6 | 7 | 8 | 9 | 10 | 11 | 12 | 6.5
48639 | 2020021502 | 0.0325 | 0.04 | T | 40 | 40 | 30 | 20 | 1 | 2 | 3 | 4 | 5 | 6 | 7 | 8 | 9 | 10 | 11 | 12 | 6.5
48639 | 2020021504 | 0.025 | 0.05 | T | 50 | 10 | 20 | 20 | 1 | 2 | 3 | 4 | 5 | 6 | 7 | 8 | 9 | 10 | 11 | 12 | 6.5
48639 | 2020021513 | 0.025 | 0.05 | T | 50 | 20 | 20 | 10 | 1 | 2 | 3 | 4 | 5 | 6 | 7 | 8 | 9 | 10 | 11 | 12 | 6.5
49951 | 2020026959 | 0.04 | 0.06 | T | 60 | 40 | 30 | 30 | 1 | 2 | 3 | 4 | 5 | 6 | 7 | 8 | 9 | 10 | 11 | 12 | 6.5
49951 | 2020026960 | 0.035 | 0.06 | T | 60 | 40 | 20 | 20 | 1 | 2 | 3 | 4 | 5 | 6 | 7 | 8 | 9 | 10 | 11 | 12 | 6.5
49951 | 2020026964 | 0.0425 | 0.06 | T | 60 | 50 | 30 | 30 | 1 | 2 | 3 | 4 | 5 | 6 | 7 | 8 | 9 | 10 | 11 | 12 | 6.5
49951 | 2020026965 | 0.04 | 0.06 | T | 60 | 40 | 40 | 20 | 1 | 2 | 3 | 4 | 5 | 6 | 7 | 8 | 9 | 10 | 11 | 12 | 6.5
49951 | 2020026967 | 0.03 | 0.05 | T | 50 | 30 | 20 | 20 | 1 | 2 | 3 | 4 | 5 | 6 | 7 | 8 | 9 | 10 | 11 | 12 | 6.5
49951 | 2020026980 | 0.0425 | 0.06 | T | 60 | 50 | 30 | 30 | 1 | 2 | 3 | 4 | 5 | 6 | 7 | 8 | 9 | 10 | 11 | 12 | 6.5
49951 | 2020026989 | 0.0575 | 0.07 | T | 70 | 60 | 50 | 50 | 1 | 2 | 3 | 4 | 5 | 6 | 7 | 8 | 9 | 10 | 11 | 12 | 6.5
49951 | 2020026991 | 0.07 | 0.08 | T | 80 | 70 | 70 | 60 | 1 | 2 | 3 | 4 | 5 | 6 | 7 | 8 | 9 | 10 | 11 | 12 | 6.5
49951 | 2020026993 | 0.07 | 0.09 | T | 90 | 70 | 70 | 50 | 1 | 2 | 3 | 4 | 5 | 6 | 7 | 8 | 9 | 10 | 11 | 12 | 6.5
49951 | 2020026997 | 0.0625 | 0.07 | T | 70 | 70 | 60 | 50 | 1 | 2 | 3 | 4 | 5 | 6 | 7 | 8 | 9 | 10 | 11 | 12 | 6.5
49951 | 2020026999 | 0.065 | 0.08 | T | 80 | 70 | 60 | 50 | 1 | 2 | 3 | 4 | 5 | 6 | 7 | 8 | 9 | 10 | 11 | 12 | 6.5
49951 | 2020027001 | 0.0675 | 0.08 | T | 80 | 70 | 60 | 60 | 1 | 2 | 3 | 4 | 5 | 6 | 7 | 8 | 9 | 10 | 11 | 12 | 6.5
49968 | 2020027273 | 0.03 | 0.04 | T | 40 | 30 | 30 | 20 | 1 | 2 | 3 | 4 | 5 | 6 | 7 | 8 | 9 | 10 | 11 | 12 | 6.5
49968 | 2020027274 | 0.0275 | 0.04 | T | 40 | 30 | 20 | 20 | 1 | 2 | 3 | 4 | 5 | 6 | 7 | 8 | 9 | 10 | 11 | 12 | 6.5
49968 | 2020027276 | 0.0175 | 0.03 | T | 30 | 20 | 20 | 0 | 1 | 2 | 3 | 4 | 5 | 6 | 7 | 8 | 9 | 10 | 11 | 12 | 6.5
49968 | 2020027277 | 0.0125 | 0.03 | T | 30 | 20 | 0 | 0 | 1 | 2 | 3 | 4 | 5 | 6 | 7 | 8 | 9 | 10 | 11 | 12 | 6.5
49968 | 2020027278 | 0.0175 | 0.03 | T | 30 | 20 | 20 | 0 | 1 | 2 | 3 | 4 | 5 | 6 | 7 | 8 | 9 | 10 | 11 | 12 | 6.5
49968 | 2020027279 | 0.02 | 0.04 | T | 40 | 20 | 20 | 0 | 1 | 2 | 3 | 4 | 5 | 6 | 7 | 8 | 9 | 10 | 11 | 12 | 6.5
49973 | 2020027297 | 0.0125 | 0.03 | T | 30 | 20 | 0 | 0 | 1 | 2 | 3 | 4 | 5 | 6 | 7 | 8 | 9 | 10 | 11 | 12 | 6.5
49973 | 2020027298 | 0.01 | 0.02 | T | 20 | 20 | 0 | 0 | 1 | 2 | 3 | 4 | 5 | 6 | 7 | 8 | 9 | 10 | 11 | 12 | 6.5
49973 | 2020027305 | 0.0175 | 0.03 | T | 30 | 20 | 20 | 0 | 1 | 2 | 3 | 4 | 5 | 6 | 7 | 8 | 9 | 10 | 11 | 12 | 6.5
49973 | 2020027306 | 0.0125 | 0.03 | T | 30 | 20 | 0 | 0 | 1 | 2 | 3 | 4 | 5 | 6 | 7 | 8 | 9 | 10 | 11 | 12 | 6.5
49973 | 2020027307 | 0.01 | 0.02 | T | 20 | 20 | 0 | 0 | 1 | 2 | 3 | 4 | 5 | 6 | 7 | 8 | 9 | 10 | 11 | 12 | 6.5
49973 | 2020027308 | 0.015 | 0.02 | T | 20 | 20 | 20 | 0 | 1 | 2 | 3 | 4 | 5 | 6 | 7 | 8 | 9 | 10 | 11 | 12 | 6.5
49966 | 2020029089 | 0.0175 | 0.04 | T | 40 | 10 | 10 | 10 | 1 | 2 | 3 | 4 | 5 | 6 | 7 | 8 | 9 | 10 | 11 | 12 | 6.5
49966 | 2020029091 | 0.01 | 0.01 | T | 10 | 10 | 10 | 10 | 1 | 2 | 3 | 4 | 5 | 6 | 7 | 8 | 9 | 10 | 11 | 12 | 6.5
49966 | 2020029093 | 0.0125 | 0.02 | T | 20 | 10 | 10 | 10 | 1 | 2 | 3 | 4 | 5 | 6 | 7 | 8 | 9 | 10 | 11 | 12 | 6.5
49966 | 2020029095 | 0.0175 | 0.04 | T | 40 | 10 | 10 | 10 | 1 | 2 | 3 | 4 | 5 | 6 | 7 | 8 | 9 | 10 | 11 | 12 | 6.5
49966 | 2020029097 | 0.0175 | 0.04 | T | 40 | 10 | 10 | 10 | 1 | 2 | 3 | 4 | 5 | 6 | 7 | 8 | 9 | 10 | 11 | 12 | 6.5
49966 | 2020029100 | 0.01 | 0.01 | T | 10 | 10 | 10 | 10 | 1 | 2 | 3 | 4 | 5 | 6 | 7 | 8 | 9 | 10 | 11 | 12 | 6.5
49967 | 2020029040 | 0.015 | 0.03 | T | 30 | 10 | 10 | 10 | 1 | 2 | 3 | 4 | 5 | 6 | 7 | 8 | 9 | 10 | 11 | 12 | 6.5
49967 | 2020029041 | 0.02 | 0.05 | T | 50 | 10 | 10 | 10 | 1 | 2 | 3 | 4 | 5 | 6 | 7 | 8 | 9 | 10 | 11 | 12 | 6.5
49967 | 2020029045 | 0.0175 | 0.04 | T | 40 | 10 | 10 | 10 | 1 | 2 | 3 | 4 | 5 | 6 | 7 | 8 | 9 | 10 | 11 | 12 | 6.5
49967 | 2020029054 | 0.01 | 0.01 | T | 10 | 10 | 10 | 10 | 1 | 2 | 3 | 4 | 5 | 6 | 7 | 8 | 9 | 10 | 11 | 12 | 6.5
49967 | 2020029057 | 0.02 | 0.05 | T | 50 | 10 | 10 | 10 | 1 | 2 | 3 | 4 | 5 | 6 | 7 | 8 | 9 | 10 | 11 | 12 | 6.5
49967 | 2020029059 | 0.0175 | 0.04 | T | 40 | 10 | 10 | 10 | 1 | 2 | 3 | 4 | 5 | 6 | 7 | 8 | 9 | 10 | 11 | 12 | 6.5
49968 | 2020029032 | 0.01 | 0.01 | T | 10 | 10 | 10 | 10 | 1 | 2 | 3 | 4 | 5 | 6 | 7 | 8 | 9 | 10 | 11 | 12 | 6.5
49968 | 2020029033 | 0.02 | 0.05 | T | 50 | 10 | 10 | 10 | 1 | 2 | 3 | 4 | 5 | 6 | 7 | 8 | 9 | 10 | 11 | 12 | 6.5
49968 | 2020029034 | 0.0175 | 0.03 | T | 30 | 20 | 10 | 10 | 1 | 2 | 3 | 4 | 5 | 6 | 7 | 8 | 9 | 10 | 11 | 12 | 6.5
49968 | 2020029035 | 0.0225 | 0.04 | T | 40 | 30 | 10 | 10 | 1 | 2 | 3 | 4 | 5 | 6 | 7 | 8 | 9 | 10 | 11 | 12 | 6.5
49968 | 2020029036 | 0.015 | 0.03 | T | 30 | 10 | 10 | 10 | 1 | 2 | 3 | 4 | 5 | 6 | 7 | 8 | 9 | 10 | 11 | 12 | 6.5
49968 | 2020029037 | 0.01 | 0.01 | T | 10 | 10 | 10 | 10 | 1 | 2 | 3 | 4 | 5 | 6 | 7 | 8 | 9 | 10 | 11 | 12 | 6.5
49950 | 2020027006 | 0.0175 | 0.03 | T | 30 | 20 | 20 | 0 | 1 | 2 | 3 | 4 | 5 | 6 | 7 | 8 | 9 | 10 | 11 | 12 | 6.5
49950 | 2020027007 | 0.0275 | 0.04 | T | 40 | 30 | 20 | 20 | 1 | 2 | 3 | 4 | 5 | 6 | 7 | 8 | 9 | 10 | 11 | 12 | 6.5
49950 | 2020027009 | 0.015 | 0.02 | T | 20 | 20 | 20 | 0 | 1 | 2 | 3 | 4 | 5 | 6 | 7 | 8 | 9 | 10 | 11 | 12 | 6.5
49950 | 2020027012 | 0.01 | 0.02 | T | 20 | 20 | 0 | 0 | 1 | 2 | 3 | 4 | 5 | 6 | 7 | 8 | 9 | 10 | 11 | 12 | 6.5
49950 | 2020027013 | 0.0125 | 0.03 | T | 30 | 20 | 0 | 0 | 1 | 2 | 3 | 4 | 5 | 6 | 7 | 8 | 9 | 10 | 11 | 12 | 6.5
49950 | 2020027015 | 0.0125 | 0.03 | T | 30 | 20 | 0 | 0 | 1 | 2 | 3 | 4 | 5 | 6 | 7 | 8 | 9 | 10 | 11 | 12 | 6.5
49966 | 2020031844 | 0.03 | 0.04 | T | 40 | 30 | 30 | 20 | 1 | 2 | 3 | 4 | 5 | 6 | 7 | 8 | 9 | 10 | 11 | 12 | 6.5
49966 | 2020031845 | 0.0275 | 0.03 | T | 30 | 30 | 30 | 20 | 1 | 2 | 3 | 4 | 5 | 6 | 7 | 8 | 9 | 10 | 11 | 12 | 6.5
49966 | 2020031846 | 0.025 | 0.03 | T | 30 | 20 | 30 | 20 | 1 | 2 | 3 | 4 | 5 | 6 | 7 | 8 | 9 | 10 | 11 | 12 | 6.5
49966 | 2020031847 | 0.0275 | 0.06 | T | 60 | 20 | 20 | 10 | 1 | 2 | 3 | 4 | 5 | 6 | 7 | 8 | 9 | 10 | 11 | 12 | 6.5
49973 | 2020031848 | 0.0225 | 0.03 | T | 30 | 20 | 30 | 10 | 1 | 2 | 3 | 4 | 5 | 6 | 7 | 8 | 9 | 10 | 11 | 12 | 6.5
49973 | 2020031850 | 0.02 | 0.03 | T | 30 | 10 | 20 | 20 | 1 | 2 | 3 | 4 | 5 | 6 | 7 | 8 | 9 | 10 | 11 | 12 | 6.5
49973 | 2020031852 | 0.025 | 0.03 | T | 30 | 20 | 30 | 20 | 1 | 2 | 3 | 4 | 5 | 6 | 7 | 8 | 9 | 10 | 11 | 12 | 6.5
49973 | 2020031854 | 0.02 | 0.03 | T | 30 | 20 | 20 | 10 | 1 | 2 | 3 | 4 | 5 | 6 | 7 | 8 | 9 | 10 | 11 | 12 | 6.5
49973 | 2020031856 | 0.015 | 0.02 | T | 20 | 20 | 10 | 10 | 1 | 2 | 3 | 4 | 5 | 6 | 7 | 8 | 9 | 10 | 11 | 12 | 6.5
49973 | 2020031858 | 0.02 | 0.03 | T | 30 | 10 | 30 | 10 | 1 | 2 | 3 | 4 | 5 | 6 | 7 | 8 | 9 | 10 | 11 | 12 | 6.5
49949 | 2020031646 | 0.035 | 0.06 | T | 60 | 40 | 30 | 10 | 1 | 2 | 3 | 4 | 5 | 6 | 7 | 8 | 9 | 10 | 11 | 12 | 6.5
49949 | 2020031647 | 0.035 | 0.05 | T | 50 | 10 | 40 | 40 | 1 | 2 | 3 | 4 | 5 | 6 | 7 | 8 | 9 | 10 | 11 | 12 | 6.5
49949 | 2020031658 | 0.0275 | 0.05 | T | 50 | 20 | 20 | 20 | 1 | 2 | 3 | 4 | 5 | 6 | 7 | 8 | 9 | 10 | 11 | 12 | 6.5
49949 | 2020031659 | 0.025 | 0.04 | T | 40 | 30 | 20 | 10 | 1 | 2 | 3 | 4 | 5 | 6 | 7 | 8 | 9 | 10 | 11 | 12 | 6.5
49949 | 2020031664 | 0.0325 | 0.07 | T | 70 | 30 | 20 | 10 | 1 | 2 | 3 | 4 | 5 | 6 | 7 | 8 | 9 | 10 | 11 | 12 | 6.5
49949 | 2020031665 | 0.05 | 0.06 | T | 60 | 60 | 50 | 30 | 1 | 2 | 3 | 4 | 5 | 6 | 7 | 8 | 9 | 10 | 11 | 12 | 6.5
49950 | 2020031590 | 0.035 | 0.05 | T | 50 | 30 | 30 | 30 | 1 | 2 | 3 | 4 | 5 | 6 | 7 | 8 | 9 | 10 | 11 | 12 | 6.5
49950 | 2020031592 | 0.0275 | 0.04 | T | 40 | 30 | 20 | 20 | 1 | 2 | 3 | 4 | 5 | 6 | 7 | 8 | 9 | 10 | 11 | 12 | 6.5
49950 | 2020031595 | 0.0225 | 0.03 | T | 30 | 20 | 20 | 20 | 1 | 2 | 3 | 4 | 5 | 6 | 7 | 8 | 9 | 10 | 11 | 12 | 6.5
49950 | 2020031633 | 0.0175 | 0.03 | T | 30 | 20 | 20 | 0 | 1 | 2 | 3 | 4 | 5 | 6 | 7 | 8 | 9 | 10 | 11 | 12 | 6.5
49950 | 2020031636 | 0.0275 | 0.04 | T | 40 | 30 | 20 | 20 | 1 | 2 | 3 | 4 | 5 | 6 | 7 | 8 | 9 | 10 | 11 | 12 | 6.5
49950 | 2020031638 | 0.0225 | 0.03 | T | 30 | 20 | 20 | 20 | 1 | 2 | 3 | 4 | 5 | 6 | 7 | 8 | 9 | 10 | 11 | 12 | 6.5
10335 | 2020033288 | 0.0375 | 0.05 | T | 50 | 40 | 30 | 30 | 1 | 2 | 3 | 4 | 5 | 6 | 7 | 8 | 9 | 10 | 11 | 12 | 6.5
10335 | 2020033289 | 0.03 | 0.04 | T | 40 | 30 | 30 | 20 | 1 | 2 | 3 | 4 | 5 | 6 | 7 | 8 | 9 | 10 | 11 | 12 | 6.5
10335 | 2020033290 | 0.0425 | 0.06 | T | 60 | 40 | 40 | 30 | 1 | 2 | 3 | 4 | 5 | 6 | 7 | 8 | 9 | 10 | 11 | 12 | 6.5
10335 | 2020033298 | 0.0375 | 0.05 | T | 50 | 40 | 30 | 30 | 1 | 2 | 3 | 4 | 5 | 6 | 7 | 8 | 9 | 10 | 11 | 12 | 6.5
10335 | 2020033299 | 0.0375 | 0.05 | T | 50 | 40 | 30 | 30 | 1 | 2 | 3 | 4 | 5 | 6 | 7 | 8 | 9 | 10 | 11 | 12 | 6.5
10335 | 2020033300 | 0.03 | 0.04 | T | 40 | 30 | 30 | 20 | 1 | 2 | 3 | 4 | 5 | 6 | 7 | 8 | 9 | 10 | 11 | 12 | 6.5
10336 | 2020033325 | 0.015 | 0.02 | T | 20 | 20 | 20 | 0 | 1 | 2 | 3 | 4 | 5 | 6 | 7 | 8 | 9 | 10 | 11 | 12 | 6.5
10336 | 2020033326 | 0.0175 | 0.03 | T | 30 | 20 | 20 | 0 | 1 | 2 | 3 | 4 | 5 | 6 | 7 | 8 | 9 | 10 | 11 | 12 | 6.5
10336 | 2020033332 | 0.0225 | 0.03 | T | 30 | 20 | 20 | 20 | 1 | 2 | 3 | 4 | 5 | 6 | 7 | 8 | 9 | 10 | 11 | 12 | 6.5
10336 | 2020033333 | 0.0225 | 0.03 | T | 30 | 20 | 20 | 20 | 1 | 2 | 3 | 4 | 5 | 6 | 7 | 8 | 9 | 10 | 11 | 12 | 6.5
10336 | 2020033347 | 0.03 | 0.04 | T | 40 | 30 | 30 | 20 | 1 | 2 | 3 | 4 | 5 | 6 | 7 | 8 | 9 | 10 | 11 | 12 | 6.5
10336 | 2020033350 | 0.0225 | 0.03 | T | 30 | 20 | 20 | 20 | 1 | 2 | 3 | 4 | 5 | 6 | 7 | 8 | 9 | 10 | 11 | 12 | 6.5
49954 | 2020033020 | 0.0375 | 0.06 | T | 60 | 30 | 50 | 10 | 1 | 2 | 3 | 4 | 5 | 6 | 7 | 8 | 9 | 10 | 11 | 12 | 6.5
49954 | 2020033021 | 0.05 | 0.08 | T | 80 | 50 | 40 | 30 | 1 | 2 | 3 | 4 | 5 | 6 | 7 | 8 | 9 | 10 | 11 | 12 | 6.5
49954 | 2020033033 | 0.045 | 0.09 | T | 90 | 10 | 50 | 30 | 1 | 2 | 3 | 4 | 5 | 6 | 7 | 8 | 9 | 10 | 11 | 12 | 6.5
49954 | 2020033034 | 0.04 | 0.07 | T | 70 | 40 | 30 | 20 | 1 | 2 | 3 | 4 | 5 | 6 | 7 | 8 | 9 | 10 | 11 | 12 | 6.5
49954 | 2020033047 | 0.0375 | 0.07 | T | 70 | 40 | 20 | 20 | 1 | 2 | 3 | 4 | 5 | 6 | 7 | 8 | 9 | 10 | 11 | 12 | 6.5
49954 | 2020033048 | 0.04 | 0.07 | T | 70 | 50 | 20 | 20 | 1 | 2 | 3 | 4 | 5 | 6 | 7 | 8 | 9 | 10 | 11 | 12 | 6.5
49952 | 2020033072 | 0.0525 | 0.07 | T | 70 | 60 | 50 | 30 | 1 | 2 | 3 | 4 | 5 | 6 | 7 | 8 | 9 | 10 | 11 | 12 | 6.5
49952 | 2020033073 | 0.0325 | 0.05 | T | 50 | 50 | 20 | 10 | 1 | 2 | 3 | 4 | 5 | 6 | 7 | 8 | 9 | 10 | 11 | 12 | 6.5
49952 | 2020033074 | 0.0425 | 0.05 | T | 50 | 50 | 40 | 30 | 1 | 2 | 3 | 4 | 5 | 6 | 7 | 8 | 9 | 10 | 11 | 12 | 6.5
49952 | 2020033075 | 0.0375 | 0.06 | T | 60 | 30 | 30 | 30 | 1 | 2 | 3 | 4 | 5 | 6 | 7 | 8 | 9 | 10 | 11 | 12 | 6.5
49952 | 2020033076 | 0.0425 | 0.07 | T | 70 | 40 | 30 | 30 | 1 | 2 | 3 | 4 | 5 | 6 | 7 | 8 | 9 | 10 | 11 | 12 | 6.5
49952 | 2020033077 | 0.0425 | 0.07 | T | 70 | 50 | 30 | 20 | 1 | 2 | 3 | 4 | 5 | 6 | 7 | 8 | 9 | 10 | 11 | 12 | 6.5
49953 | 2020033128 | 0.025 | 0.04 | T | 40 | 30 | 20 | 10 | 1 | 2 | 3 | 4 | 5 | 6 | 7 | 8 | 9 | 10 | 11 | 12 | 6.5
49953 | 2020033129 | 0.0175 | 0.03 | T | 30 | 20 | 10 | 10 | 1 | 2 | 3 | 4 | 5 | 6 | 7 | 8 | 9 | 10 | 11 | 12 | 6.5
49953 | 2020033130 | 0.02 | 0.02 | T | 20 | 20 | 20 | 20 | 1 | 2 | 3 | 4 | 5 | 6 | 7 | 8 | 9 | 10 | 11 | 12 | 6.5
49953 | 2020033131 | 0.0175 | 0.03 | T | 30 | 20 | 10 | 10 | 1 | 2 | 3 | 4 | 5 | 6 | 7 | 8 | 9 | 10 | 11 | 12 | 6.5
49953 | 2020033132 | 0.0275 | 0.05 | T | 50 | 30 | 20 | 10 | 1 | 2 | 3 | 4 | 5 | 6 | 7 | 8 | 9 | 10 | 11 | 12 | 6.5
49953 | 2020033133 | 0.0175 | 0.04 | T | 40 | 10 | 10 | 10 | 1 | 2 | 3 | 4 | 5 | 6 | 7 | 8 | 9 | 10 | 11 | 12 | 6.5
49955 | 2020032977 | 0.0225 | 0.03 | T | 30 | 20 | 20 | 20 | 1 | 2 | 3 | 4 | 5 | 6 | 7 | 8 | 9 | 10 | 11 | 12 | 6.5
49955 | 2020032978 | 0.015 | 0.03 | T | 30 | 10 | 10 | 10 | 1 | 2 | 3 | 4 | 5 | 6 | 7 | 8 | 9 | 10 | 11 | 12 | 6.5
49955 | 2020032992 | 0.015 | 0.02 | T | 20 | 20 | 10 | 10 | 1 | 2 | 3 | 4 | 5 | 6 | 7 | 8 | 9 | 10 | 11 | 12 | 6.5
49955 | 2020032993 | 0.0175 | 0.02 | T | 20 | 20 | 20 | 10 | 1 | 2 | 3 | 4 | 5 | 6 | 7 | 8 | 9 | 10 | 11 | 12 | 6.5
49955 | 2020033003 | 0.0175 | 0.03 | T | 30 | 20 | 10 | 10 | 1 | 2 | 3 | 4 | 5 | 6 | 7 | 8 | 9 | 10 | 11 | 12 | 6.5
49955 | 2020033004 | 0.015 | 0.02 | T | 20 | 20 | 10 | 10 | 1 | 2 | 3 | 4 | 5 | 6 | 7 | 8 | 9 | 10 | 11 | 12 | 6.5
49973 | 2020037585 | 0.0175 | 0.04 | T | 40 | 20 | 10 | 0 | 1 | 2 | 3 | 4 | 5 | 6 | 7 | 8 | 9 | 10 | 11 | 12 | 6.5
49973 | 2020037586 | 0.0175 | 0.04 | T | 40 | 10 | 20 | 0 | 1 | 2 | 3 | 4 | 5 | 6 | 7 | 8 | 9 | 10 | 11 | 12 | 6.5
49973 | 2020037587 | 0.0275 | 0.05 | T | 50 | 30 | 20 | 10 | 1 | 2 | 3 | 4 | 5 | 6 | 7 | 8 | 9 | 10 | 11 | 12 | 6.5
49973 | 2020037588 | 0.0325 | 0.05 | T | 50 | 40 | 30 | 10 | 1 | 2 | 3 | 4 | 5 | 6 | 7 | 8 | 9 | 10 | 11 | 12 | 6.5
49973 | 2020037589 | 0.0275 | 0.05 | T | 50 | 20 | 30 | 10 | 1 | 2 | 3 | 4 | 5 | 6 | 7 | 8 | 9 | 10 | 11 | 12 | 6.5
49973 | 2020037590 | 0.0375 | 0.05 | T | 50 | 40 | 40 | 20 | 1 | 2 | 3 | 4 | 5 | 6 | 7 | 8 | 9 | 10 | 11 | 12 | 6.5
49972 | 2020037623 | 0.0325 | 0.05 | T | 50 | 30 | 30 | 20 | 1 | 2 | 3 | 4 | 5 | 6 | 7 | 8 | 9 | 10 | 11 | 12 | 6.5
49972 | 2020037625 | 0.0175 | 0.04 | T | 40 | 20 | 10 | 0 | 1 | 2 | 3 | 4 | 5 | 6 | 7 | 8 | 9 | 10 | 11 | 12 | 6.5
49972 | 2020037627 | 0.0275 | 0.05 | T | 50 | 10 | 30 | 20 | 1 | 2 | 3 | 4 | 5 | 6 | 7 | 8 | 9 | 10 | 11 | 12 | 6.5
49972 | 2020037629 | 0.03 | 0.05 | T | 50 | 30 | 30 | 10 | 1 | 2 | 3 | 4 | 5 | 6 | 7 | 8 | 9 | 10 | 11 | 12 | 6.5
49972 | 2020037631 | 0.03 | 0.05 | T | 50 | 20 | 30 | 20 | 1 | 2 | 3 | 4 | 5 | 6 | 7 | 8 | 9 | 10 | 11 | 12 | 6.5
49972 | 2020037633 | 0.0225 | 0.05 | T | 50 | 10 | 20 | 10 | 1 | 2 | 3 | 4 | 5 | 6 | 7 | 8 | 9 | 10 | 11 | 12 | 6.5
49964 | 2020037580 | 0.0325 | 0.05 | T | 50 | 20 | 50 | 10 | 1 | 2 | 3 | 4 | 5 | 6 | 7 | 8 | 9 | 10 | 11 | 12 | 6.5
49964 | 2020037581 | 0.0325 | 0.05 | T | 50 | 30 | 30 | 20 | 1 | 2 | 3 | 4 | 5 | 6 | 7 | 8 | 9 | 10 | 11 | 12 | 6.5
49964 | 2020037582 | 0.0225 | 0.04 | T | 40 | 20 | 20 | 10 | 1 | 2 | 3 | 4 | 5 | 6 | 7 | 8 | 9 | 10 | 11 | 12 | 6.5
49964 | 2020037583 | 0.03 | 0.04 | T | 40 | 40 | 30 | 10 | 1 | 2 | 3 | 4 | 5 | 6 | 7 | 8 | 9 | 10 | 11 | 12 | 6.5
49965 | 2020037541 | 0.0225 | 0.03 | T | 30 | 20 | 20 | 20 | 1 | 2 | 3 | 4 | 5 | 6 | 7 | 8 | 9 | 10 | 11 | 12 | 6.5
49965 | 2020037542 | 0.0175 | 0.03 | T | 30 | 20 | 20 | 0 | 1 | 2 | 3 | 4 | 5 | 6 | 7 | 8 | 9 | 10 | 11 | 12 | 6.5
49965 | 2020037544 | 0.03 | 0.04 | T | 40 | 30 | 30 | 20 | 1 | 2 | 3 | 4 | 5 | 6 | 7 | 8 | 9 | 10 | 11 | 12 | 6.5
49965 | 2020037561 | 0.025 | 0.03 | T | 30 | 30 | 20 | 20 | 1 | 2 | 3 | 4 | 5 | 6 | 7 | 8 | 9 | 10 | 11 | 12 | 6.5
49965 | 2020037566 | 0.0275 | 0.04 | T | 40 | 30 | 20 | 20 | 1 | 2 | 3 | 4 | 5 | 6 | 7 | 8 | 9 | 10 | 11 | 12 | 6.5
49965 | 2020037568 | 0.0175 | 0.03 | T | 30 | 20 | 20 | 0 | 1 | 2 | 3 | 4 | 5 | 6 | 7 | 8 | 9 | 10 | 11 | 12 | 6.5
49966 | 2020037525 | 0.015 | 0.02 | T | 20 | 20 | 20 | 0 | 1 | 2 | 3 | 4 | 5 | 6 | 7 | 8 | 9 | 10 | 11 | 12 | 6.5
49966 | 2020037527 | 0.0175 | 0.03 | T | 30 | 20 | 20 | 0 | 1 | 2 | 3 | 4 | 5 | 6 | 7 | 8 | 9 | 10 | 11 | 12 | 6.5
49966 | 2020037529 | 0.0225 | 0.03 | T | 30 | 20 | 20 | 20 | 1 | 2 | 3 | 4 | 5 | 6 | 7 | 8 | 9 | 10 | 11 | 12 | 6.5
49966 | 2020037531 | 0.0375 | 0.05 | T | 50 | 40 | 30 | 30 | 1 | 2 | 3 | 4 | 5 | 6 | 7 | 8 | 9 | 10 | 11 | 12 | 6.5
49966 | 2020037533 | 0.0275 | 0.04 | T | 40 | 30 | 20 | 20 | 1 | 2 | 3 | 4 | 5 | 6 | 7 | 8 | 9 | 10 | 11 | 12 | 6.5
49966 | 2020037535 | 0.0275 | 0.04 | T | 40 | 30 | 20 | 20 | 1 | 2 | 3 | 4 | 5 | 6 | 7 | 8 | 9 | 10 | 11 | 12 | 6.5
49972 | 2020037624 | #DIV/0! | 0 | T |  |  |  |  | 1 | 2 | 3 | 4 | 5 | 6 | 7 | 8 | 9 | 10 | 11 | 12 | 6.5
49972 | 2020037626 | #DIV/0! | 0 | T |  |  |  |  | 1 | 2 | 3 | 4 | 5 | 6 | 7 | 8 | 9 | 10 | 11 | 12 | 6.5
49972 | 2020037628 | #DIV/0! | 0 | T |  |  |  |  | 1 | 2 | 3 | 4 | 5 | 6 | 7 | 8 | 9 | 10 | 11 | 12 | 6.5
49972 | 2020037630 | #DIV/0! | 0 | T |  |  |  |  | 1 | 2 | 3 | 4 | 5 | 6 | 7 | 8 | 9 | 10 | 11 | 12 | 6.5
49972 | 2020037632 | #DIV/0! | 0 | T |  |  |  |  | 1 | 2 | 3 | 4 | 5 | 6 | 7 | 8 | 9 | 10 | 11 | 12 | 6.5
49972 | 2020037634 | #DIV/0! | 0 | T |  |  |  |  | 1 | 2 | 3 | 4 | 5 | 6 | 7 | 8 | 9 | 10 | 11 | 12 | 6.5
72813 | 2020039868 | 0.01 | 0.02 | T | 20 | 20 | 0 | 0 | 1 | 2 | 3 | 4 | 5 | 6 | 7 | 8 | 9 | 10 | 11 | 12 | 6.5
72813 | 2020039870 | 0.0175 | 0.03 | T | 30 | 20 | 20 | 0 | 1 | 2 | 3 | 4 | 5 | 6 | 7 | 8 | 9 | 10 | 11 | 12 | 6.5
72813 | 2020039872 | 0.0225 | 0.03 | T | 30 | 20 | 20 | 20 | 1 | 2 | 3 | 4 | 5 | 6 | 7 | 8 | 9 | 10 | 11 | 12 | 6.5
72813 | 2020039875 | 0.0275 | 0.04 | T | 40 | 30 | 20 | 20 | 1 | 2 | 3 | 4 | 5 | 6 | 7 | 8 | 9 | 10 | 11 | 12 | 6.5
72813 | 2020039877 | 0.0225 | 0.04 | T | 40 | 30 | 20 | 0 | 1 | 2 | 3 | 4 | 5 | 6 | 7 | 8 | 9 | 10 | 11 | 12 | 6.5
72813 | 2020039879 | 0.0175 | 0.03 | T | 30 | 20 | 20 | 0 | 1 | 2 | 3 | 4 | 5 | 6 | 7 | 8 | 9 | 10 | 11 | 12 | 6.5
72805 | 2020039909 | 0.01 | 0.02 | T | 20 | 20 | 0 | 0 | 1 | 2 | 3 | 4 | 5 | 6 | 7 | 8 | 9 | 10 | 11 | 12 | 6.5
72805 | 2020039910 | 0.0175 | 0.03 | T | 30 | 20 | 20 | 0 | 1 | 2 | 3 | 4 | 5 | 6 | 7 | 8 | 9 | 10 | 11 | 12 | 6.5
72805 | 2020039913 | 0.0175 | 0.03 | T | 30 | 20 | 20 | 0 | 1 | 2 | 3 | 4 | 5 | 6 | 7 | 8 | 9 | 10 | 11 | 12 | 6.5
72805 | 2020039914 | 0.0175 | 0.03 | T | 30 | 20 | 20 | 0 | 1 | 2 | 3 | 4 | 5 | 6 | 7 | 8 | 9 | 10 | 11 | 12 | 6.5
10915 | 2020040193 | 0.0175 | 0.03 | T | 30 | 10 | 20 | 10 | 1 | 2 | 3 | 4 | 5 | 6 | 7 | 8 | 9 | 10 | 11 | 12 | 6.5
10915 | 2020040185 | 0.02 | 0.03 | T | 30 | 10 | 20 | 20 | 1 | 2 | 3 | 4 | 5 | 6 | 7 | 8 | 9 | 10 | 11 | 12 | 6.5
10915 | 2020040202 | 0.0225 | 0.04 | T | 40 | 20 | 20 | 10 | 1 | 2 | 3 | 4 | 5 | 6 | 7 | 8 | 9 | 10 | 11 | 12 | 6.5
10915 | 2020040215 | 0.025 | 0.05 | T | 50 | 10 | 30 | 10 | 1 | 2 | 3 | 4 | 5 | 6 | 7 | 8 | 9 | 10 | 11 | 12 | 6.5
10915 | 2020040217 | 0.0225 | 0.04 | T | 40 | 10 | 20 | 20 | 1 | 2 | 3 | 4 | 5 | 6 | 7 | 8 | 9 | 10 | 11 | 12 | 6.5
10915 | 2020040220 | 0.02 | 0.04 | T | 40 | 10 | 20 | 10 | 1 | 2 | 3 | 4 | 5 | 6 | 7 | 8 | 9 | 10 | 11 | 12 | 6.5
49947 | 2020040064 | 0.0225 | 0.05 | T | 50 | 20 | 10 | 10 | 1 | 2 | 3 | 4 | 5 | 6 | 7 | 8 | 9 | 10 | 11 | 12 | 6.5
49947 | 2020040065 | 0.0225 | 0.05 | T | 50 | 10 | 20 | 10 | 1 | 2 | 3 | 4 | 5 | 6 | 7 | 8 | 9 | 10 | 11 | 12 | 6.5
49947 | 2020040074 | 0.02 | 0.05 | T | 50 | 10 | 10 | 10 | 1 | 2 | 3 | 4 | 5 | 6 | 7 | 8 | 9 | 10 | 11 | 12 | 6.5
49947 | 2020040075 | 0.0175 | 0.04 | T | 40 | 10 | 10 | 10 | 1 | 2 | 3 | 4 | 5 | 6 | 7 | 8 | 9 | 10 | 11 | 12 | 6.5
49947 | 2020040078 | 0.0175 | 0.04 | T | 40 | 10 | 10 | 10 | 1 | 2 | 3 | 4 | 5 | 6 | 7 | 8 | 9 | 10 | 11 | 12 | 6.5
49947 | 2020040079 | 0.015 | 0.03 | T | 30 | 10 | 10 | 10 | 1 | 2 | 3 | 4 | 5 | 6 | 7 | 8 | 9 | 10 | 11 | 12 | 6.5
49948 | 2020040140 | 0.0225 | 0.06 | T | 60 | 10 | 10 | 10 | 1 | 2 | 3 | 4 | 5 | 6 | 7 | 8 | 9 | 10 | 11 | 12 | 6.5
49948 | 2020040141 | 0.02 | 0.05 | T | 50 | 10 | 10 | 10 | 1 | 2 | 3 | 4 | 5 | 6 | 7 | 8 | 9 | 10 | 11 | 12 | 6.5
49948 | 2020040150 | 0.0175 | 0.04 | T | 40 | 10 | 10 | 10 | 1 | 2 | 3 | 4 | 5 | 6 | 7 | 8 | 9 | 10 | 11 | 12 | 6.5
49948 | 2020040151 | 0.0225 | 0.06 | T | 60 | 10 | 10 | 10 | 1 | 2 | 3 | 4 | 5 | 6 | 7 | 8 | 9 | 10 | 11 | 12 | 6.5
49948 | 2020040152 | 0.015 | 0.03 | T | 30 | 10 | 10 | 10 | 1 | 2 | 3 | 4 | 5 | 6 | 7 | 8 | 9 | 10 | 11 | 12 | 6.5
49948 | 2020040153 | 0.025 | 0.07 | T | 70 | 10 | 10 | 10 | 1 | 2 | 3 | 4 | 5 | 6 | 7 | 8 | 9 | 10 | 11 | 12 | 6.5
49949 | 2020040173 | 0.0475 | 0.05 | T | 50 | 50 | 50 | 40 | 1 | 2 | 3 | 4 | 5 | 6 | 7 | 8 | 9 | 10 | 11 | 12 | 6.5
49949 | 2020040174 | 0.0375 | 0.05 | T | 50 | 30 | 40 | 30 | 1 | 2 | 3 | 4 | 5 | 6 | 7 | 8 | 9 | 10 | 11 | 12 | 6.5
49949 | 2020040175 | 0.04 | 0.05 | T | 50 | 30 | 50 | 30 | 1 | 2 | 3 | 4 | 5 | 6 | 7 | 8 | 9 | 10 | 11 | 12 | 6.5
49949 | 2020040176 | 0.04 | 0.06 | T | 60 | 30 | 50 | 20 | 1 | 2 | 3 | 4 | 5 | 6 | 7 | 8 | 9 | 10 | 11 | 12 | 6.5
49949 | 2020040173 | 0.0525 | 0.06 | T | 60 | 60 | 60 | 30 | 1 | 2 | 3 | 4 | 5 | 6 | 7 | 8 | 9 | 10 | 11 | 12 | 6.5
49949 | 2020040174 | 0.0475 | 0.06 | T | 60 | 40 | 50 | 40 | 1 | 2 | 3 | 4 | 5 | 6 | 7 | 8 | 9 | 10 | 11 | 12 | 6.5
10915 | 2020040191 | #DIV/0! | 0 | T |  |  |  |  | 1 | 2 | 3 | 4 | 5 | 6 | 7 | 8 | 9 | 10 | 11 | 12 | 6.5 | Remuestreo
10915 | 2020040203 | #DIV/0! | 0 | T |  |  |  |  | 1 | 2 | 3 | 4 | 5 | 6 | 7 | 8 | 9 | 10 | 11 | 12 | 6.5 | Remuestreo
10915 | 2020040205 | #DIV/0! | 0 | T |  |  |  |  | 1 | 2 | 3 | 4 | 5 | 6 | 7 | 8 | 9 | 10 | 11 | 12 | 6.5 | Remuestreo
10915 | 2020040206 | #DIV/0! | 0 | T |  |  |  |  | 1 | 2 | 3 | 4 | 5 | 6 | 7 | 8 | 9 | 10 | 11 | 12 | 6.5 | Remuestreo
10915 | 2020040219 | #DIV/0! | 0 | T |  |  |  |  | 1 | 2 | 3 | 4 | 5 | 6 | 7 | 8 | 9 | 10 | 11 | 12 | 6.5 | Remuestreo
10915 | 2020040231 | #DIV/0! | 0 | T |  |  |  |  | 1 | 2 | 3 | 4 | 5 | 6 | 7 | 8 | 9 | 10 | 11 | 12 | 6.5 | Remuestreo
49949 | 2020040178 | #DIV/0! | 0 | T |  |  |  |  | 1 | 2 | 3 | 4 | 5 | 6 | 7 | 8 | 9 | 10 | 11 | 12 | 6.5 | Remuestreo
49949 | 2020040180 | #DIV/0! | 0 | T |  |  |  |  | 1 | 2 | 3 | 4 | 5 | 6 | 7 | 8 | 9 | 10 | 11 | 12 | 6.5 | Remuestreo
49949 | 2020040181 | #DIV/0! | 0 | T |  |  |  |  | 1 | 2 | 3 | 4 | 5 | 6 | 7 | 8 | 9 | 10 | 11 | 12 | 6.5 | Remuestreo
49949 | 2020040182 | #DIV/0! | 0 | T |  |  |  |  | 1 | 2 | 3 | 4 | 5 | 6 | 7 | 8 | 9 | 10 | 11 | 12 | 6.5 | Remuestreo
49949 | 2020040183 | #DIV/0! | 0 | T |  |  |  |  | 1 | 2 | 3 | 4 | 5 | 6 | 7 | 8 | 9 | 10 | 11 | 12 | 6.5 | Remuestreo
49949 | 2020040185 | #DIV/0! | 0 | T |  |  |  |  | 1 | 2 | 3 | 4 | 5 | 6 | 7 | 8 | 9 | 10 | 11 | 12 | 6.5 | Remuestreo
49952 | 2020033075 | #DIV/0! | 0 | T |  |  |  |  | 1 | 2 | 3 | 4 | 5 | 6 | 7 | 8 | 9 | 10 | 11 | 12 | 6.5 | Remuestreo
49952 | 2020033078 | #DIV/0! | 0 | T |  |  |  |  | 1 | 2 | 3 | 4 | 5 | 6 | 7 | 8 | 9 | 10 | 11 | 12 | 6.5 | Remuestreo
49952 | 2020033079 | #DIV/0! | 0 | T |  |  |  |  | 1 | 2 | 3 | 4 | 5 | 6 | 7 | 8 | 9 | 10 | 11 | 12 | 6.5 | Remuestreo
49952 | 2020033085 | #DIV/0! | 0 | T |  |  |  |  | 1 | 2 | 3 | 4 | 5 | 6 | 7 | 8 | 9 | 10 | 11 | 12 | 6.5 | Remuestreo
49952 | 2020033086 | #DIV/0! | 0 | T |  |  |  |  | 1 | 2 | 3 | 4 | 5 | 6 | 7 | 8 | 9 | 10 | 11 | 12 | 6.5 | Remuestreo
49952 | 2020033088 | #DIV/0! | 0 | T |  |  |  |  | 1 | 2 | 3 | 4 | 5 | 6 | 7 | 8 | 9 | 10 | 11 | 12 | 6.5 | Remuestreo
72805 | 2020041157 | 0.0275 | 0.05 | T | 50 | 30 | 20 | 10 | 1 | 2 | 3 | 4 | 5 | 6 | 7 | 8 | 9 | 10 | 11 | 12 | 6.5
72805 | 2020041160 | 0.0275 | 0.04 | T | 40 | 40 | 20 | 10 | 1 | 2 | 3 | 4 | 5 | 6 | 7 | 8 | 9 | 10 | 11 | 12 | 6.5
72805 | 2020041163 | 0.0275 | 0.05 | T | 50 | 30 | 20 | 10 | 1 | 2 | 3 | 4 | 5 | 6 | 7 | 8 | 9 | 10 | 11 | 12 | 6.5
72805 | 2020041165 | 0.0275 | 0.04 | T | 40 | 40 | 20 | 10 | 1 | 2 | 3 | 4 | 5 | 6 | 7 | 8 | 9 | 10 | 11 | 12 | 6.5
72805 | 2020041167 | 0.025 | 0.05 | T | 50 | 30 | 10 | 10 | 1 | 2 | 3 | 4 | 5 | 6 | 7 | 8 | 9 | 10 | 11 | 12 | 6.5
72805 | 2020041170 | 0.03 | 0.06 | T | 60 | 30 | 20 | 10 | 1 | 2 | 3 | 4 | 5 | 6 | 7 | 8 | 9 | 10 | 11 | 12 | 6.5
72807 | 2020041227 | 0.03 | 0.04 | T | 40 | 30 | 30 | 20 | 1 | 2 | 3 | 4 | 5 | 6 | 7 | 8 | 9 | 10 | 11 | 12 | 6.5
72807 | 2020041233 | 0.0425 | 0.06 | T | 60 | 40 | 40 | 30 | 1 | 2 | 3 | 4 | 5 | 6 | 7 | 8 | 9 | 10 | 11 | 12 | 6.5
72807 | 2020041235 | 0.0375 | 0.05 | T | 50 | 40 | 30 | 30 | 1 | 2 | 3 | 4 | 5 | 6 | 7 | 8 | 9 | 10 | 11 | 12 | 6.5
72807 | 2020041239 | 0.0275 | 0.04 | T | 40 | 30 | 20 | 20 | 1 | 2 | 3 | 4 | 5 | 6 | 7 | 8 | 9 | 10 | 11 | 12 | 6.5
72807 | 2020041241 | 0.0425 | 0.05 | T | 50 | 50 | 30 | 40 | 1 | 2 | 3 | 4 | 5 | 6 | 7 | 8 | 9 | 10 | 11 | 12 | 6.5
72807 | 2020041244 | 0.05 | 0.07 | T | 70 | 50 | 40 | 40 | 1 | 2 | 3 | 4 | 5 | 6 | 7 | 8 | 9 | 10 | 11 | 12 | 6.5
72806 | 2020041185 | 0.0575 | 0.07 | T | 70 | 60 | 50 | 50 | 1 | 2 | 3 | 4 | 5 | 6 | 7 | 8 | 9 | 10 | 11 | 12 | 6.5
72806 | 2020041187 | 0.0475 | 0.05 | T | 50 | 50 | 50 | 40 | 1 | 2 | 3 | 4 | 5 | 6 | 7 | 8 | 9 | 10 | 11 | 12 | 6.5
72806 | 2020041189 | 0.045 | 0.06 | T | 60 | 60 | 40 | 20 | 1 | 2 | 3 | 4 | 5 | 6 | 7 | 8 | 9 | 10 | 11 | 12 | 6.5
72806 | 2020041191 | 0.05 | 0.06 | T | 60 | 50 | 50 | 40 | 1 | 2 | 3 | 4 | 5 | 6 | 7 | 8 | 9 | 10 | 11 | 12 | 6.5
72806 | 2020041193 | 0.05 | 0.07 | T | 70 | 50 | 50 | 30 | 1 | 2 | 3 | 4 | 5 | 6 | 7 | 8 | 9 | 10 | 11 | 12 | 6.5
72806 | 2020041196 | 0.055 | 0.07 | T | 70 | 60 | 50 | 40 | 1 | 2 | 3 | 4 | 5 | 6 | 7 | 8 | 9 | 10 | 11 | 12 | 6.5
cargar | cargar | #DIV/0! | 0 | T |  |  |  |  | 1 | 2 | 3 | 4 | 5 | 6 | 7 | 8 | 9 | 10 | 11 | 12 | 6.5
cargar | cargar | #DIV/0! | 0 | T |  |  |  |  | 1 | 2 | 3 | 4 | 5 | 6 | 7 | 8 | 9 | 10 | 11 | 12 | 6.5
cargar | cargar | #DIV/0! | 0 | T |  |  |  |  | 1 | 2 | 3 | 4 | 5 | 6 | 7 | 8 | 9 | 10 | 11 | 12 | 6.5
cargar | cargar | #DIV/0! | 0 | T |  |  |  |  | 1 | 2 | 3 | 4 | 5 | 6 | 7 | 8 | 9 | 10 | 11 | 12 | 6.5
cargar | cargar | #DIV/0! | 0 | T |  |  |  |  | 1 | 2 | 3 | 4 | 5 | 6 | 7 | 8 | 9 | 10 | 11 | 12 | 6.5
cargar | cargar | #DIV/0! | 0 | T |  |  |  |  | 1 | 2 | 3 | 4 | 5 | 6 | 7 | 8 | 9 | 10 | 11 | 12 | 6.5
cargar | cargar | #DIV/0! | 0 | T |  |  |  |  | 1 | 2 | 3 | 4 | 5 | 6 | 7 | 8 | 9 | 10 | 11 | 12 | 6.5
cargar | cargar | #DIV/0! | 0 | T |  |  |  |  | 1 | 2 | 3 | 4 | 5 | 6 | 7 | 8 | 9 | 10 | 11 | 12 | 6.5
cargar | cargar | #DIV/0! | 0 | T |  |  |  |  | 1 | 2 | 3 | 4 | 5 | 6 | 7 | 8 | 9 | 10 | 11 | 12 | 6.5
cargar | cargar | #DIV/0! | 0 | T |  |  |  |  | 1 | 2 | 3 | 4 | 5 | 6 | 7 | 8 | 9 | 10 | 11 | 12 | 6.5
cargar | cargar | #DIV/0! | 0 | T |  |  |  |  | 1 | 2 | 3 | 4 | 5 | 6 | 7 | 8 | 9 | 10 | 11 | 12 | 6.5
cargar | cargar | #DIV/0! | 0 | T |  |  |  |  | 1 | 2 | 3 | 4 | 5 | 6 | 7 | 8 | 9 | 10 | 11 | 12 | 6.5
cargar | cargar | #DIV/0! | 0 | T |  |  |  |  | 1 | 2 | 3 | 4 | 5 | 6 | 7 | 8 | 9 | 10 | 11 | 12 | 6.5
cargar | cargar | #DIV/0! | 0 | T |  |  |  |  | 1 | 2 | 3 | 4 | 5 | 6 | 7 | 8 | 9 | 10 | 11 | 12 | 6.5
cargar | cargar | #DIV/0! | 0 | T |  |  |  |  | 1 | 2 | 3 | 4 | 5 | 6 | 7 | 8 | 9 | 10 | 11 | 12 | 6.5
cargar | cargar | #DIV/0! | 0 | T |  |  |  |  | 1 | 2 | 3 | 4 | 5 | 6 | 7 | 8 | 9 | 10 | 11 | 12 | 6.5
cargar | cargar | #DIV/0! | 0 | T |  |  |  |  | 1 | 2 | 3 | 4 | 5 | 6 | 7 | 8 | 9 | 10 | 11 | 12 | 6.5
cargar | cargar | #DIV/0! | 0 | T |  |  |  |  | 1 | 2 | 3 | 4 | 5 | 6 | 7 | 8 | 9 | 10 | 11 | 12 | 6.5
cargar | cargar | #DIV/0! | 0 | T |  |  |  |  | 1 | 2 | 3 | 4 | 5 | 6 | 7 | 8 | 9 | 10 | 11 | 12 | 6.5
cargar | cargar | #DIV/0! | 0 | T |  |  |  |  | 1 | 2 | 3 | 4 | 5 | 6 | 7 | 8 | 9 | 10 | 11 | 12 | 6.5
cargar | cargar | #DIV/0! | 0 | T |  |  |  |  | 1 | 2 | 3 | 4 | 5 | 6 | 7 | 8 | 9 | 10 | 11 | 12 | 6.5
cargar | cargar | #DIV/0! | 0 | T |  |  |  |  | 1 | 2 | 3 | 4 | 5 | 6 | 7 | 8 | 9 | 10 | 11 | 12 | 6.5
cargar | cargar | #DIV/0! | 0 | T |  |  |  |  | 1 | 2 | 3 | 4 | 5 | 6 | 7 | 8 | 9 | 10 | 11 | 12 | 6.5
cargar | cargar | #DIV/0! | 0 | T |  |  |  |  | 1 | 2 | 3 | 4 | 5 | 6 | 7 | 8 | 9 | 10 | 11 | 12 | 6.5
cargar | cargar | #DIV/0! | 0 | T |  |  |  |  | 1 | 2 | 3 | 4 | 5 | 6 | 7 | 8 | 9 | 10 | 11 | 12 | 6.5
cargar | cargar | #DIV/0! | 0 | T |  |  |  |  | 1 | 2 | 3 | 4 | 5 | 6 | 7 | 8 | 9 | 10 | 11 | 12 | 6.5
cargar | cargar | #DIV/0! | 0 | T |  |  |  |  | 1 | 2 | 3 | 4 | 5 | 6 | 7 | 8 | 9 | 10 | 11 | 12 | 6.5
cargar | cargar | #DIV/0! | 0 | T |  |  |  |  | 1 | 2 | 3 | 4 | 5 | 6 | 7 | 8 | 9 | 10 | 11 | 12 | 6.5
cargar | cargar | #DIV/0! | 0 | T |  |  |  |  | 1 | 2 | 3 | 4 | 5 | 6 | 7 | 8 | 9 | 10 | 11 | 12 | 6.5
cargar | cargar | #DIV/0! | 0 | T |  |  |  |  | 1 | 2 | 3 | 4 | 5 | 6 | 7 | 8 | 9 | 10 | 11 | 12 | 6.5
cargar | cargar | #DIV/0! | 0 | T |  |  |  |  | 1 | 2 | 3 | 4 | 5 | 6 | 7 | 8 | 9 | 10 | 11 | 12 | 6.5
cargar | cargar | #DIV/0! | 0 | T |  |  |  |  | 1 | 2 | 3 | 4 | 5 | 6 | 7 | 8 | 9 | 10 | 11 | 12 | 6.5
cargar | cargar | #DIV/0! | 0 | T |  |  |  |  | 1 | 2 | 3 | 4 | 5 | 6 | 7 | 8 | 9 | 10 | 11 | 12 | 6.5
cargar | cargar | #DIV/0! | 0 | T |  |  |  |  | 1 | 2 | 3 | 4 | 5 | 6 | 7 | 8 | 9 | 10 | 11 | 12 | 6.5
cargar | cargar | #DIV/0! | 0 | T |  |  |  |  | 1 | 2 | 3 | 4 | 5 | 6 | 7 | 8 | 9 | 10 | 11 | 12 | 6.5
cargar | cargar | #DIV/0! | 0 | T |  |  |  |  | 1 | 2 | 3 | 4 | 5 | 6 | 7 | 8 | 9 | 10 | 11 | 12 | 6.5
cargar | cargar | #DIV/0! | 0 | T |  |  |  |  | 1 | 2 | 3 | 4 | 5 | 6 | 7 | 8 | 9 | 10 | 11 | 12 | 6.5
cargar | cargar | #DIV/0! | 0 | T |  |  |  |  | 1 | 2 | 3 | 4 | 5 | 6 | 7 | 8 | 9 | 10 | 11 | 12 | 6.5
cargar | cargar | #DIV/0! | 0 | T |  |  |  |  | 1 | 2 | 3 | 4 | 5 | 6 | 7 | 8 | 9 | 10 | 11 | 12 | 6.5
cargar | cargar | #DIV/0! | 0 | T |  |  |  |  | 1 | 2 | 3 | 4 | 5 | 6 | 7 | 8 | 9 | 10 | 11 | 12 | 6.5
cargar | cargar | #DIV/0! | 0 | T |  |  |  |  | 1 | 2 | 3 | 4 | 5 | 6 | 7 | 8 | 9 | 10 | 11 | 12 | 6.5
cargar | cargar | #DIV/0! | 0 | T |  |  |  |  | 1 | 2 | 3 | 4 | 5 | 6 | 7 | 8 | 9 | 10 | 11 | 12 | 6.5
cargar | cargar | #DIV/0! | 0 | T |  |  |  |  | 1 | 2 | 3 | 4 | 5 | 6 | 7 | 8 | 9 | 10 | 11 | 12 | 6.5
cargar | cargar | #DIV/0! | 0 | T |  |  |  |  | 1 | 2 | 3 | 4 | 5 | 6 | 7 | 8 | 9 | 10 | 11 | 12 | 6.5
cargar | cargar | #DIV/0! | 0 | T |  |  |  |  | 1 | 2 | 3 | 4 | 5 | 6 | 7 | 8 | 9 | 10 | 11 | 12 | 6.5
cargar | cargar | #DIV/0! | 0 | T |  |  |  |  | 1 | 2 | 3 | 4 | 5 | 6 | 7 | 8 | 9 | 10 | 11 | 12 | 6.5
cargar | cargar | #DIV/0! | 0 | T |  |  |  |  | 1 | 2 | 3 | 4 | 5 | 6 | 7 | 8 | 9 | 10 | 11 | 12 | 6.5
cargar | cargar | #DIV/0! | 0 | T |  |  |  |  | 1 | 2 | 3 | 4 | 5 | 6 | 7 | 8 | 9 | 10 | 11 | 12 | 6.5
cargar | cargar | 0.0175 | 0.03 | T | 30 | 20 | 20 | 0 | 1 | 2 | 3 | 4 | 5 | 6 | 7 | 8 | 9 | 10 | 11 | 12 | 6.5
cargar | cargar | 0.0175 | 0.03 | T | 30 | 20 | 20 | 0 | 1 | 2 | 3 | 4 | 5 | 6 | 7 | 8 | 9 | 10 | 11 | 12 | 6.5
cargar | cargar | 0.0175 | 0.03 | T | 30 | 20 | 20 | 0 | 1 | 2 | 3 | 4 | 5 | 6 | 7 | 8 | 9 | 10 | 11 | 12 | 6.5
cargar | cargar | 0.0175 | 0.03 | T | 30 | 20 | 20 | 0 | 1 | 2 | 3 | 4 | 5 | 6 | 7 | 8 | 9 | 10 | 11 | 12 | 6.5
cargar | cargar | 0.0175 | 0.03 | T | 30 | 20 | 20 | 0 | 1 | 2 | 3 | 4 | 5 | 6 | 7 | 8 | 9 | 10 | 11 | 12 | 6.5
cargar | cargar | 0.0175 | 0.03 | T | 30 | 20 | 20 | 0 | 1 | 2 | 3 | 4 | 5 | 6 | 7 | 8 | 9 | 10 | 11 | 12 | 6.5
cargar | cargar | 0.0175 | 0.03 | T | 30 | 20 | 20 | 0 | 1 | 2 | 3 | 4 | 5 | 6 | 7 | 8 | 9 | 10 | 11 | 12 | 6.5
cargar | cargar | 0.0175 | 0.03 | T | 30 | 20 | 20 | 0 | 1 | 2 | 3 | 4 | 5 | 6 | 7 | 8 | 9 | 10 | 11 | 12 | 6.5
cargar | cargar | 0.0175 | 0.03 | T | 30 | 20 | 20 | 0 | 1 | 2 | 3 | 4 | 5 | 6 | 7 | 8 | 9 | 10 | 11 | 12 | 6.5
cargar | cargar | 0.0175 | 0.03 | T | 30 | 20 | 20 | 0 | 1 | 2 | 3 | 4 | 5 | 6 | 7 | 8 | 9 | 10 | 11 | 12 | 6.5
cargar | cargar | 0.0175 | 0.03 | T | 30 | 20 | 20 | 0 | 1 | 2 | 3 | 4 | 5 | 6 | 7 | 8 | 9 | 10 | 11 | 12 | 6.5
cargar | cargar | 0.0175 | 0.03 | T | 30 | 20 | 20 | 0 | 1 | 2 | 3 | 4 | 5 | 6 | 7 | 8 | 9 | 10 | 11 | 12 | 6.5
cargar | cargar | 0.0175 | 0.03 | T | 30 | 20 | 20 | 0 | 1 | 2 | 3 | 4 | 5 | 6 | 7 | 8 | 9 | 10 | 11 | 12 | 6.5
cargar | cargar | 0.0175 | 0.03 | T | 30 | 20 | 20 | 0 | 1 | 2 | 3 | 4 | 5 | 6 | 7 | 8 | 9 | 10 | 11 | 12 | 6.5
cargar | cargar | 0.0175 | 0.03 | T | 30 | 20 | 20 | 0 | 1 | 2 | 3 | 4 | 5 | 6 | 7 | 8 | 9 | 10 | 11 | 12 | 6.5
cargar | cargar | 0.0175 | 0.03 | T | 30 | 20 | 20 | 0 | 1 | 2 | 3 | 4 | 5 | 6 | 7 | 8 | 9 | 10 | 11 | 12 | 6.5
cargar | cargar | 0.0175 | 0.03 | T | 30 | 20 | 20 | 0 | 1 | 2 | 3 | 4 | 5 | 6 | 7 | 8 | 9 | 10 | 11 | 12 | 6.5
cargar | cargar | 0.0175 | 0.03 | T | 30 | 20 | 20 | 0 | 1 | 2 | 3 | 4 | 5 | 6 | 7 | 8 | 9 | 10 | 11 | 12 | 6.5
cargar | cargar | 0.0175 | 0.03 | T | 30 | 20 | 20 | 0 | 1 | 2 | 3 | 4 | 5 | 6 | 7 | 8 | 9 | 10 | 11 | 12 | 6.5
cargar | cargar | 0.0175 | 0.03 | T | 30 | 20 | 20 | 0 | 1 | 2 | 3 | 4 | 5 | 6 | 7 | 8 | 9 | 10 | 11 | 12 | 6.5
cargar | cargar | 0.0175 | 0.03 | T | 30 | 20 | 20 | 0 | 1 | 2 | 3 | 4 | 5 | 6 | 7 | 8 | 9 | 10 | 11 | 12 | 6.5
cargar | cargar | 0.0175 | 0.03 | T | 30 | 20 | 20 | 0 | 1 | 2 | 3 | 4 | 5 | 6 | 7 | 8 | 9 | 10 | 11 | 12 | 6.5
10000 | 1 | 0.0175 | 0.03 | T | 30 | 20 | 20 | 0 | 1 | 2 | 3 | 4 | 5 | 6 | 7 | 8 | 9 | 10 | 11 | 12 | 6.5

## Dinámica (hidden)
GRADO | cargar
Valores
COLADA | Máx. de PROF. DEF. Máx. (mm) | Máx. de SEGREG
cargar | 0 | 0
Total general | 0 | 0