## PTA ALE-TL2
|  |  |  | Cliente: PTA ALE | [12 empty] | no tocar | en blanco cargar
Gerencia Tecnica |  |  |  | Laboratorio Metalográfico | [7 empty] | NI LAB MET 01
FECHA DE LAMINACIÓN | N° ESTUDIO | CÓDIGO MATERIAL | O.F. | PASTILLA N° | ROLLO N° | GRADO | COLADA | DIÁM (mm) | DECARB. TOTAL | DECARB.VALOR MÁX. | PROF. DEF. Máx. (mm) | SEGREG | CEMENTITA | %PG (prom) | Observaciones | LIMPIEZA INCLUSIONARIA (ASTM E 45 - A )
[16 empty] | A |  | B |  | C |  | D |  | OVERSIZE(m)
[16 empty] | F | G | F | G | F | G | F | G
2020-04-29 | 11825-20 | 148904 | 14514173 | 3130 | 2220032271 | 1052E1A | 71664 | 6.4 | 0.0775 | 0.1 |  | 2 |  | 9.5 |  | 1 | 1 | 0.5 | 1 | 0 | 0 | 1 | 0 | Tipo c= 14x6,4 - Tipo D= 40
2020-04-29 | 11825-20 | 148904 | 14514173 | 3130 | 2220032272 | 1052E1A | 71664 | 6.4 | 0.0825 | 0.12 |  | 3 |  | 10.33333
2020-04-29 | 11825-20 | 148904 | 14514173 | 3130 | 2220032273 | 1052E1A | 71664 | 6.4 | 0.085 | 0.11 | 0.2 | 3 |  | 10.83333
2020-04-29 | 11825-20 | 148904 | 14514173 | 3130 | 2220032275 | 1052E1A | 71664 | 6.4 | 0.0825 | 0.12 | 0.11 | 2 |  | 11
2020-04-29 | 11825-20 | 148904 | 14514173 | 3130 | 2220032276 | 1052E1A | 71664 | 6.4 | 0.0775 | 0.13 |  | 2 |  | 11.5
2020-04-29 | 11825-20 | 148904 | 14514173 | 3130 | 2220032279 | 1052E1A | 71664 | 6.4 | 0.085 | 0.13 |  | 2 |  | 10.91667
2020-04-29 | 11825-20 | 148904 | 14514173 | 3131 | 2220032338 | 1052E1A | 71666 | 6.4 | 0.0675 | 0.1 |  | 2 |  | 10.58333
2020-04-29 | 11825-20 | 148904 | 14514173 | 3131 | 2220032339 | 1052E1A | 71666 | 6.4 | 0.0675 | 0.11 | 0.03 | 2 |  | 11
2020-04-29 | 11825-20 | 148904 | 14514173 | 3131 | 2220032340 | 1052E1A | 71666 | 6.4 | 0.07 | 0.11 |  | 3 |  | 11.25
2020-04-29 | 11825-20 | 148904 | 14514173 | 3131 | 2220032341 | 1052E1A | 71666 | 6.4 | 0.0675 | 0.08 |  | 2 |  | 11.66667
2020-04-29 | 11825-20 | 148904 | 14514173 | 3131 | 2220032342 | 1052E1A | 71666 | 6.4 | 0.07 | 0.11 |  | 2 |  | 11.08333
2020-04-29 | 11825-20 | 148904 | 14514173 | 3131 | 2220032343 | 1052E1A | 71666 | 6.4 | 0.0625 | 0.11 |  | 2 |  | 10.75
2020-04-29 | 11824-20 | 244269 | 14514177 | 3141 | 2220032081 | 1080B4 | 71577 | 6.4 | 0.0375 | 0.05 |  | 2 | 1 | 8.916667
2020-04-29 | 11824-20 | 244269 | 14514177 | 3141 | 2220032082 | 1080B4 | 71577 | 6.4 | 0.03 | 0.04 |  | 2 | 0 | 9.583333
2020-04-29 | 11824-20 | 244269 | 14514177 | 3141 | 2220032083 | 1080B4 | 71577 | 6.4 | 0.0325 | 0.04 |  | 1 | 0 | 8.75
2020-04-29 | 11824-20 | 244269 | 14514177 | 3141 | 2220032084 | 1080B4 | 71577 | 6.4 | 0.04 | 0.05 |  | 1 | 0 | 8.666667
2020-04-29 | 11824-20 | 244269 | 14514177 | 3141 | 2220032085 | 1080B4 | 71577 | 6.4 | 0.0275 | 0.04 |  | 1 | 0 | 8.5
2020-04-29 | 11824-20 | 244269 | 14514177 | 3141 | 2220032086 | 1080B4 | 71577 | 6.4 | 0.0375 | 0.05 |  | 2 | 0 | 8.416667
2020-04-29 | 11824-20 | 244269 | 14514177 | 3142 | 2220032199 | 1080B4 | 71588 | 6.4 | 0.04 | 0.05 |  | 2 | 0 | 8.333333
2020-04-29 | 11824-20 | 244269 | 14514177 | 3142 | 2220032200 | 1080B4 | 71588 | 6.4 | 0.0375 | 0.05 |  | 1 | 0 | 8
2020-04-29 | 11824-20 | 244269 | 14514177 | 3142 | 2220032201 | 1080B4 | 71588 | 6.4 | 0.03 | 0.04 |  | 2 | 0 | 7.916667
2020-04-29 | 11824-20 | 244269 | 14514177 | 3142 | 2220032202 | 1080B4 | 71588 | 6.4 | 0.0475 | 0.07 |  | 1 | 0 | 8.166667
2020-04-29 | 11824-20 | 244269 | 14514177 | 3142 | 2220032203 | 1080B4 | 71588 | 6.4 | 0.03 | 0.04 |  | 2 | 0 | 9.916667
2020-04-29 | 11824-20 | 244269 | 14514177 | 3142 | 2220032204 | 1080B4 | 71588 | 6.4 | 0.0525 | 0.08 |  | 1 | 0 | 9.75
2020-04-29 | 11824-20 | 244269 | 14514177 | 3143 | 2220031944 | 1080B4 | 71587 | 6.4 | 0.041 | 0.08 |  | 1 | 1 | 9.25
2020-04-29 | 11824-20 | 244269 | 14514177 | 3143 | 2220031945 | 1080B4 | 71587 | 6.4 | 0.045 | 0.07 |  | 2 | 0 | 9.5
2020-04-29 | 11824-20 | 244269 | 14514177 | 3143 | 2220031946 | 1080B4 | 71587 | 6.4 | 0.0625 | 0.11 |  | 2 | 1 | 8.75
2020-04-29 | 11824-20 | 244269 | 14514177 | 3143 | 2220031947 | 1080B4 | 71587 | 6.4 | 0.0225 | 0.04 |  | 1 | 0 | 9
2020-04-29 | 11824-20 | 244269 | 14514177 | 3143 | 2220031948 | 1080B4 | 71587 | 6.4 | 0.035 | 0.07 |  | 2 | 0 | 9.25
2020-04-29 | 11824-20 | 244269 | 14514177 | 3143 | 2220031949 | 1080B4 | 71587 | 6.4 | 0.0275 | 0.04 |  | 3 | 0 | 9.083333
2020-04-29 | 11824-20 | 244269 | 14514177 | 3146 / 47 | 2220032017 | 1080B4 | 71578 | 6.4 | 0.0575 | 0.07 |  | 1 | 0 | 9
2020-04-29 | 11824-20 | 244269 | 14514177 | 3146 / 47 | 2220032018 | 1080B4 | 71578 | 6.4 | 0.06 | 0.09 |  | 1 | 0 | 9.666667
2020-04-29 | 11824-20 | 244269 | 14514177 | 3146 / 47 | 2220032019 | 1080B4 | 71578 | 6.4 | 0.0525 | 0.08 | 0.05 | 2 | 0 | 8.666667
2020-04-29 | 11824-20 | 244269 | 14514177 | 3146 / 47 | 2220032020 | 1080B4 | 71578 | 6.4 | 0.0625 | 0.09 | 0.12 | 1 | 0 | 9.166667
2020-04-29 | 11824-20 | 244269 | 14514177 | 3146 / 47 | 2220032021 | 1080B4 | 71578 | 6.4 | 0.045 | 0.07 | 0.06 | 2 | 1 | 8.75
2020-04-29 | 11824-20 | 244269 | 14514177 | 3146 / 47 | 2220032022 | 1080B4 | 71578 | 6.4 | 0.05 | 0.08 |  | 2 | 1 | 8.916667 | Macro 16 x 6000 m
2020-04-29 | 11824-20 | 244269 | 14514177 | 3146 / 47 | 2220032154 | 1080B4 | 71579 | 6.4 | 0.055 | 0.08 | 0.05 | 3 | 2 | 9.416667
2020-04-29 | 11824-20 | 244269 | 14514177 | 3146 / 47 | 2220032155 | 1080B4 | 71579 | 6.4 | 0.0475 | 0.07 |  | 2 | 1 | 8.666667
2020-04-29 | 11824-20 | 244269 | 14514177 | 3146 / 47 | 2220032156 | 1080B4 | 71579 | 6.4 | 0.0375 | 0.05 | 0.07 | 2 | 1 | 8.75
2020-04-29 | 11824-20 | 244269 | 14514177 | 3146 / 47 | 2220032157 | 1080B4 | 71579 | 6.4 | 0.0425 | 0.06 |  | 2 | 1 | 8.75
2020-04-29 | 11824-20 | 244269 | 14514177 | 3146 / 47 | 2220032158 | 1080B4 | 71579 | 6.4 | 0.0375 | 0.05 | 0.08 | 3 | 1 | 8.75
2020-04-29 | 11824-20 | 244269 | 14514177 | 3146 / 47 | 2220032159 | 1080B4 | 71579 | 6.4 | 0.03 | 0.05 |  | 3 | 1 | 8.666667
2020-04-28 | 11823-20 | 129825 | 14514462 | 3148 | 2220031349 | 1080B3 | 48683 | 9 | 0.025 | 0.05 |  | 2 | 1 | 8.916667
2020-04-28 | 11823-20 | 129825 | 14514462 | 3148 | 2220031350 | 1080B3 | 48683 | 9 | 0.025 | 0.06 | 0.22 | 3 | 1 | 9.083333
2020-04-28 | 11823-20 | 129825 | 14514462 | 3148 | 2220031351 | 1080B3 | 48683 | 9 | 0.04 | 0.08 |  | 3 | 2 | 8.916667
2020-04-28 | 11823-20 | 129825 | 14514462 | 3148 | 2220031352 | 1080B3 | 48683 | 9 | 0.04 | 0.08 | 0.19 | 3 | 2 | 8.833333
2020-04-28 | 11823-20 | 129825 | 14514462 | 3148 | 2220031353 | 1080B3 | 48683 | 9 | 0.03 | 0.06 |  | 2 | 1 | 8.583333
2020-04-28 | 11823-20 | 129825 | 14514462 | 3148 | 2220031354 | 1080B3 | 48683 | 9 | 0.0425 | 0.08 |  | 3 | 0 | 8.916667
2020-04-28 | 11823-20 | 129825 | 14514462 | 3149 | 2220031421 | 1080B3 | 48681 | 9 | 0.0625 | 0.1 | 0.1 | 3 | 1 | 8.416667
2020-04-28 | 11823-20 | 129825 | 14514462 | 3149 | 2220031422 | 1080B3 | 48681 | 9 | 0.0675 | 0.11 | 0.24 | 3 | 1 | 10.16667
2020-04-28 | 11823-20 | 129825 | 14514462 | 3149 | 2220031423 | 1080B3 | 48681 | 9 | 0.0525 | 0.08 | 0.1 | 3 | 1 | 10
2020-04-28 | 11823-20 | 129825 | 14514462 | 3149 | 2220031424 | 1080B3 | 48681 | 9 | 0.0675 | 0.11 | 0.28 | 2 | 0 | 11.25
2020-04-28 | 11823-20 | 129825 | 14514462 | 3149 | 2220031425 | 1080B3 | 48681 | 9 | 0.055 | 0.08 | 0.11 | 2 | 0 | 11.16667
2020-04-28 | 11823-20 | 129825 | 14514462 | 3149 | 2220031426 | 1080B3 | 48681 | 9 | 0.0675 | 0.1 | 0.3 | 3 | 2 | 10.83333
2020-04-28 | 11823-20 | 129825 | 14514462 | 3132 | 2220031541 | 1080B3 | 71576 | 9 | 0.055 | 0.08 | 0.1 | 3 | 1 | 8.166667
2020-04-28 | 11823-20 | 129825 | 14514462 | 3132 | 2220031542 | 1080B3 | 71576 | 9 | 0.0525 | 0.06 |  | 3 | 0 | 7.916667
2020-04-28 | 11823-20 | 129825 | 14514462 | 3132 | 2220031543 | 1080B3 | 71576 | 9 | 0.045 | 0.07 | 0.12 | 2 | 1 | 8.75
2020-04-28 | 11823-20 | 129825 | 14514462 | 3132 | 2220031544 | 1080B3 | 71576 | 9 | 0.0325 | 0.05 |  | 2 | 0 | 8
2020-04-28 | 11823-20 | 129825 | 14514462 | 3132 | 2220031545 | 1080B3 | 71576 | 9 | 0.055 | 0.08 | 0.13 | 2 | 0 | 7.833333
2020-04-28 | 11823-20 | 129825 | 14514462 | 3132 | 2220031549 | 1080B3 | 71576 | 9 | 0.045 | 0.07 | 0.12 | 2 | 1 | 8
2020-04-28 | 11823-20 | 129825 | 14514462 | 3152 | 2220031476 | 1080B3 | 48682 | 9 | 0.0625 | 0.08 | 0.25 | 2 | 1 | 9.833333
2020-04-28 | 11823-20 | 129825 | 14514462 | 3152 | 2220031477 | 1080B3 | 48682 | 9 | 0.0775 | 0.11 | 0.15 | 1 | 0 | 10.16667
2020-04-28 | 11823-20 | 129825 | 14514462 | 3152 | 2220031478 | 1080B3 | 48682 | 9 | 0.0775 | 0.11 | 0.31 | 2 | 0 | 10.5
2020-04-28 | 11823-20 | 129825 | 14514462 | 3152 | 2220031479 | 1080B3 | 48682 | 9 | 0.0525 | 0.08 |  | 2 | 1 | 10.25
2020-04-28 | 11823-20 | 129825 | 14514462 | 3152 | 2220031480 | 1080B3 | 48682 | 9 | 0.07 | 0.1 | 0.3 | 1 | 0 | 10.5
2020-04-28 | 11823-20 | 129825 | 14514462 | 3152 | 2220031481 | 1080B3 | 48682 | 9 | 0.06 | 0.09 | 0.07 | 2 | 0 | 10.58333
2020-04-28 | 11823-20 | 129825 | 14514462 | 3153 | 2220031610 | 1080B3 | 71228 | 9 | 0.065 | 0.12 | 0.12 | 2 | 1 | 9.5
2020-04-28 | 11823-20 | 129825 | 14514462 | 3153 | 2220031611 | 1080B3 | 71228 | 9 | 0.0675 | 0.11 | 0.15 | 2 | 2 | 10
2020-04-28 | 11823-20 | 129825 | 14514462 | 3153 | 2220031612 | 1080B3 | 71228 | 9 | 0.0575 | 0.09 | 0.09 | 3 | 2 | 9.166667
2020-04-28 | 11823-20 | 129825 | 14514462 | 3153 | 2220031613 | 1080B3 | 71228 | 9 | 0.075 | 0.15 | 0.14 | 3 | 2 | 10.25
2020-04-28 | 11823-20 | 129825 | 14514462 | 3153 | 2220031614 | 1080B3 | 71228 | 9 | 0.06 | 0.11 | 0.55 | 3 | 3 | 9.5
2020-04-28 | 11823-20 | 129825 | 14514462 | 3153 | 2220031615 | 1080B3 | 71228 | 9 | 0.06 | 0.09 | 0.06 | 2 | 1 | 10
2020-05-12 | 11858-20 | 241084 | 14521798 | 3178 | 2220038297 | 1075E1C | 70700 | 8 | 0.0675 | 0.1 |  | 1 | 0 | 9.25
2020-05-12 | 11858-20 | 241084 | 14521798 | 3178 | 2220038299 | 1075E1C | 70700 | 8 | 0.055 | 0.08 |  | 2 | 1 | 8.833333
2020-05-12 | 11858-20 | 241084 | 14521798 | 3178 | 2220038301 | 1075E1C | 70700 | 8 | 0.0625 | 0.09 | 0.11 | 1 | 0 | 9.083333
2020-05-12 | 11858-20 | 241084 | 14521798 | 3178 | 2220038302 | 1075E1C | 70700 | 8 | 0.0675 | 0.09 | 0.06 | 2 | 0 | 8.416667
2020-05-12 | 11858-20 | 241084 | 14521798 | 3178 | 2220038304 | 1075E1C | 70700 | 8 | 0.055 | 0.08 |  | 2 | 1 | 8.916667
2020-05-12 | 11858-20 | 241084 | 14521798 | 3178 | 2220038307 | 1075E1C | 70700 | 8 | 0.0525 | 0.08 |  | 1 | 0 | 8.916667
2020-05-12 | 11858-20 | 241084 | 14521798 | 3181 | 2220038562 | 1075E1C | 70702 | 8 | 0.0525 | 0.08 |  | 2 | 1 | 8.166667
2020-05-12 | 11858-20 | 241084 | 14521798 | 3181 | 2220038563 | 1075E1C | 70702 | 8 | 0.0625 | 0.09 |  | 3 | 1 | 7.75
2020-05-12 | 11858-20 | 241084 | 14521798 | 3181 | 2220038564 | 1075E1C | 70702 | 8 | 0.055 | 0.09 |  | 1 | 0 | 8.833333
2020-05-12 | 11858-20 | 241084 | 14521798 | 3181 | 2220038565 | 1075E1C | 70702 | 8 | 0.0525 | 0.08 |  | 1 | 0 | 8.083333
2020-05-12 | 11858-20 | 241084 | 14521798 | 3181 | 2220038566 | 1075E1C | 70702 | 8 | 0.0475 | 0.08 |  | 2 | 0 | 7.833333
2020-05-12 | 11858-20 | 241084 | 14521798 | 3181 | 2220038567 | 1075E1C | 70702 | 8 | 0.0575 | 0.09 |  | 2 | 1 | 8.25
2020-05-26 | 11886-20 | 129764 | 14526514 | 3224 | 2220046054 | 1060E1B | 49066 | 5.5 | 0.0625 | 0.07 | 0.02 | 1 |  | 10.58333
2020-05-26 | 11886-20 | 129764 | 14526514 | 3224 | 2220046056 | 1060E1B | 49066 | 5.5 | 0.0675 | 0.09 | 0.19 | 2 |  | 10.25
2020-05-26 | 11886-20 | 129764 | 14526514 | 3224 | 2220046057 | 1060E1B | 49066 | 5.5 | 0.0675 | 0.12 | 0.04 | 3 |  | 9.833333
2020-05-26 | 11886-20 | 129764 | 14526514 | 3224 | 2220046058 | 1060E1B | 49066 | 5.5 | 0.07 | 0.13 | 0.19 | 2 |  | 9.5
2020-05-26 | 11886-20 | 129764 | 14526514 | 3224 | 2220046059 | 1060E1B | 49066 | 5.5 | 0.0675 | 0.14 | 0.04 | 2 |  | 10
2020-05-26 | 11886-20 | 129764 | 14526514 | 3224 | 2220046060 | 1060E1B | 49066 | 5.5 | 0.075 | 0.12 |  | 2 |  | 11
2020-05-27 | 11892-20 | 129801 | 14526516 | 3226 | 2220046405 | 1069A1 | 49073 | 5.5 | 0.055 | 0.07 |  | 2 |  | 8.166667
2020-05-27 | 11892-20 | 129801 | 14526516 | 3226 | 2220046406 | 1069A1 | 49073 | 5.5 | 0.0575 | 0.08 | 0.07 | 3 |  | 8.75
2020-05-27 | 11892-20 | 129801 | 14526516 | 3226 | 2220046407 | 1069A1 | 49073 | 5.5 | 0.0575 | 0.07 |  | 1 |  | 8.75
2020-05-27 | 11892-20 | 129801 | 14526516 | 3226 | 2220046408 | 1069A1 | 49073 | 5.5 | 0.0625 | 0.09 | 0.17 | 1 |  | 8.666667
2020-05-27 | 11892-20 | 129801 | 14526516 | 3226 | 2220046409 | 1069A1 | 49073 | 5.5 | 0.0775 | 0.13 | 0.08 | 1 |  | 8.916667
2020-05-27 | 11892-20 | 129801 | 14526516 | 3226 | 2220046410 | 1069A1 | 49073 | 5.5 | 0.0725 | 0.11 | 0.13 | 2 |  | 8.833333
2020-05-27 | 11897-20 | 137416 | 14526520 | 3228 | 2220046630 | 1072A4 | 49077 | 5.5 | 0.07 | 0.14 | 0.04 | 2 |  | 10.08333
2020-05-27 | 11897-20 | 137416 | 14526520 | 3228 | 2220046632 | 1072A4 | 49077 | 5.5 | 0.0825 | 0.15 | 0.17 | 1 |  | 9.5
2020-05-27 | 11897-20 | 137416 | 14526520 | 3228 | 2220046633 | 1072A4 | 49077 | 5.5 | 0.0725 | 0.12 | 0.02 | 2 |  | 8.916667
2020-05-27 | 11897-20 | 137416 | 14526520 | 3228 | 2220046634 | 1072A4 | 49077 | 5.5 | 0.0675 | 0.12 | 0.12 | 1 |  | 9.166667
2020-05-27 | 11897-20 | 137416 | 14526520 | 3228 | 2220046635 | 1072A4 | 49077 | 5.5 | 0.07 | 0.12 | 0.11 | 2 |  | 9.666667
2020-05-27 | 11897-20 | 137416 | 14526520 | 3228 | 2220046636 | 1072A4 | 49077 | 5.5 | 0.07 | 0.12 | 0.07 | 2 |  | 9.916667
2020-05-28 | 11900-20 | 129801 | 14526516 | 3233 | 2220047163 | 1069A1 | 49070 | 5.5 | 0.085 | 0.13 |  | 1 |  | 9.083333
2020-05-28 | 11900-20 | 129801 | 14526516 | 3233 | 2220047164 | 1069A1 | 49070 | 5.5 | 0.0825 | 0.11 | 0.06 | 1 |  | 8.416667
2020-05-28 | 11900-20 | 129801 | 14526516 | 3233 | 2220047165 | 1069A1 | 49070 | 5.5 | 0.0775 | 0.11 | 0.07 | 1 |  | 8.333333
2020-05-28 | 11900-20 | 129801 | 14526516 | 3233 | 2220047166 | 1069A1 | 49070 | 5.5 | 0.075 | 0.11 |  | 2 |  | 8.333333
2020-05-28 | 11900-20 | 129801 | 14526516 | 3233 | 2220047167 | 1069A1 | 49070 | 5.5 | 0.0725 | 0.1 |  | 1 |  | 8.5
2020-05-28 | 11900-20 | 129801 | 14526516 | 3233 | 2220047169 | 1069A1 | 49070 | 5.5 | 0.075 | 0.12 | 0.09 | 1 |  | 8.583333
2020-06-05 | 11928-20 | 129764 | 14534713 | 3282/83 | 2220051124 | 1060E1B | 49064 | 5.5 | 0.0725 | 0.1 |  | 2 |  | 10.41667
2020-06-05 | 11928-20 | 129764 | 14534713 | 3282/83 | 2220051125 | 1060E1B | 49064 | 5.5 | 0.0625 | 0.1 | 0.05 | 1 |  | 10.5
2020-06-05 | 11928-20 | 129764 | 14534713 | 3282/83 | 2220051126 | 1060E1B | 49064 | 5.5 | 0.0575 | 0.08 |  | 1 |  | 10.41667
2020-06-05 | 11928-20 | 129764 | 14534713 | 3282/83 | 2220051127 | 1060E1B | 49064 | 5.5 | 0.07 | 0.1 |  | 2 |  | 10.83333
2020-06-05 | 11928-20 | 129764 | 14534713 | 3282/83 | 2220051128 | 1060E1B | 49064 | 5.5 | 0.0525 | 0.07 | 0.09 | 1 |  | 10.91667
2020-06-05 | 11928-20 | 129764 | 14534713 | 3282/83 | 2220051129 | 1060E1B | 49064 | 5.5 | 0.075 | 0.13 |  | 1 |  | 9.833333
2020-06-05 | 11928-20 | 129764 | 14534713 | 3282/83 | 2220051100 | 1060E1B | 49065 | 5.5 | 0.08 | 0.14 | 0.05 | 1 |  | 10
2020-06-05 | 11928-20 | 129764 | 14534713 | 3282/83 | 2220051101 | 1060E1B | 49065 | 5.5 | 0.065 | 0.1 |  | 2 |  | 9.833333
2020-06-05 | 11928-20 | 129764 | 14534713 | 3282/83 | 2220051102 | 1060E1B | 49065 | 5.5 | 0.085 | 0.14 | 0.04 | 1 |  | 10.08333
2020-06-05 | 11928-20 | 129764 | 14534713 | 3282/83 | 2220051103 | 1060E1B | 49065 | 5.5 | 0.07 | 0.1 | 0.07 | 1 |  | 10
2020-06-05 | 11928-20 | 129764 | 14534713 | 3282/83 | 2220051104 | 1060E1B | 49065 | 5.5 | 0.065 | 0.1 | 0.2 | 2 |  | 10.08333
2020-06-05 | 11928-20 | 129764 | 14534713 | 3282/83 | 2220051105 | 1060E1B | 49065 | 5.5 | 0.075 | 0.13 |  | 2 |  | 9.75
cargar | cargar | cargar | cargar | cargar | cargar | cargar | cargar | cargar | #DIV/0! | 0 | cargar | cargar |  | #DIV/0!
cargar | cargar | cargar | cargar | cargar | cargar | cargar | cargar | cargar | #DIV/0! | 0 | cargar | cargar |  | #DIV/0!
cargar | cargar | cargar | cargar | cargar | cargar | cargar | cargar | cargar | #DIV/0! | 0 | cargar | cargar |  | #DIV/0!
cargar | cargar | cargar | cargar | cargar | cargar | cargar | cargar | cargar | #DIV/0! | 0 | cargar | cargar |  | #DIV/0!
cargar | cargar | cargar | cargar | cargar | cargar | cargar | cargar | cargar | #DIV/0! | 0 | cargar | cargar |  | #DIV/0!
cargar | cargar | cargar | cargar | cargar | cargar | cargar | cargar | cargar | #DIV/0! | 0 | cargar | cargar |  | #DIV/0!
cargar | cargar | cargar | cargar | cargar | cargar | cargar | cargar | cargar | #DIV/0! | 0 | cargar | cargar |  | #DIV/0!
cargar | cargar | cargar | cargar | cargar | cargar | cargar | cargar | cargar | #DIV/0! | 0 | cargar | cargar |  | #DIV/0!
cargar | cargar | cargar | cargar | cargar | cargar | cargar | cargar | cargar | #DIV/0! | 0 | cargar | cargar |  | #DIV/0!
cargar | cargar | cargar | cargar | cargar | cargar | cargar | cargar | cargar | #DIV/0! | 0 | cargar | cargar |  | #DIV/0!
cargar | cargar | cargar | cargar | cargar | cargar | cargar | cargar | cargar | #DIV/0! | 0 | cargar | cargar |  | #DIV/0!
cargar | cargar | cargar | cargar | cargar | cargar | cargar | cargar | cargar | #DIV/0! | 0 | cargar | cargar |  | #DIV/0!
cargar | cargar | cargar | cargar | cargar | cargar | cargar | cargar | cargar | #DIV/0! | 0 | cargar | cargar |  | #DIV/0!
cargar | cargar | cargar | cargar | cargar | cargar | cargar | cargar | cargar | #DIV/0! | 0 | cargar | cargar |  | #DIV/0!
cargar | cargar | cargar | cargar | cargar | cargar | cargar | cargar | cargar | #DIV/0! | 0 | cargar | cargar |  | #DIV/0!
cargar | cargar | cargar | cargar | cargar | cargar | cargar | cargar | cargar | #DIV/0! | 0 | cargar | cargar |  | #DIV/0!
cargar | cargar | cargar | cargar | cargar | cargar | cargar | cargar | cargar | #DIV/0! | 0 | cargar | cargar |  | #DIV/0!
cargar | cargar | cargar | cargar | cargar | cargar | cargar | cargar | cargar | #DIV/0! | 0 | cargar | cargar |  | #DIV/0!
cargar | cargar | cargar | cargar | cargar | cargar | cargar | cargar | cargar | #DIV/0! | 0 | cargar | cargar |  | #DIV/0!
cargar | cargar | cargar | cargar | cargar | cargar | cargar | cargar | cargar | #DIV/0! | 0 | cargar | cargar |  | #DIV/0!
cargar | cargar | cargar | cargar | cargar | cargar | cargar | cargar | cargar | #DIV/0! | 0 | cargar | cargar |  | #DIV/0!
cargar | cargar | cargar | cargar | cargar | cargar | cargar | cargar | cargar | #DIV/0! | 0 | cargar | cargar |  | #DIV/0!
cargar | cargar | cargar | cargar | cargar | cargar | cargar | cargar | cargar | #DIV/0! | 0 | cargar | cargar |  | #DIV/0!
cargar | cargar | cargar | cargar | cargar | cargar | cargar | cargar | cargar | #DIV/0! | 0 | cargar | cargar |  | #DIV/0!
cargar | cargar | cargar | cargar | cargar | cargar | cargar | cargar | cargar | #DIV/0! | 0 | cargar | cargar |  | #DIV/0!
cargar | cargar | cargar | cargar | cargar | cargar | cargar | cargar | cargar | #DIV/0! | 0 | cargar | cargar |  | #DIV/0!
cargar | cargar | cargar | cargar | cargar | cargar | cargar | cargar | cargar | #DIV/0! | 0 | cargar | cargar |  | #DIV/0!
cargar | cargar | cargar | cargar | cargar | cargar | cargar | cargar | cargar | #DIV/0! | 0 | cargar | cargar |  | #DIV/0!
cargar | cargar | cargar | cargar | cargar | cargar | cargar | cargar | cargar | #DIV/0! | 0 | cargar | cargar |  | #DIV/0!
cargar | cargar | cargar | cargar | cargar | cargar | cargar | cargar | cargar | #DIV/0! | 0 | cargar | cargar |  | #DIV/0!
cargar | cargar | cargar | cargar | cargar | cargar | cargar | cargar | cargar | #DIV/0! | 0 | cargar | cargar |  | #DIV/0!
cargar | cargar | cargar | cargar | cargar | cargar | cargar | cargar | cargar | #DIV/0! | 0 | cargar | cargar |  | #DIV/0!
cargar | cargar | cargar | cargar | cargar | cargar | cargar | cargar | cargar | #DIV/0! | 0 | cargar | cargar |  | #DIV/0!
cargar | cargar | cargar | cargar | cargar | cargar | cargar | cargar | cargar | #DIV/0! | 0 | cargar | cargar |  | #DIV/0!
cargar | cargar | cargar | cargar | cargar | cargar | cargar | cargar | cargar | #DIV/0! | 0 | cargar | cargar |  | #DIV/0!
cargar | cargar | cargar | cargar | cargar | cargar | cargar | cargar | cargar | #DIV/0! | 0 | cargar | cargar |  | #DIV/0!
cargar | cargar | cargar | cargar | cargar | cargar | cargar | cargar | cargar | #DIV/0! | 0 | cargar | cargar |  | #DIV/0!
cargar | cargar | cargar | cargar | cargar | cargar | cargar | cargar | cargar | #DIV/0! | 0 | cargar | cargar |  | #DIV/0!
cargar | cargar | cargar | cargar | cargar | cargar | cargar | cargar | cargar | #DIV/0! | 0 | cargar | cargar |  | #DIV/0!
cargar | cargar | cargar | cargar | cargar | cargar | cargar | cargar | cargar | #DIV/0! | 0 | cargar | cargar |  | #DIV/0!
cargar | cargar | cargar | cargar | cargar | cargar | cargar | cargar | cargar | #DIV/0! | 0 | cargar | cargar |  | #DIV/0!
cargar | cargar | cargar | cargar | cargar | cargar | cargar | cargar | cargar | #DIV/0! | 0 | cargar | cargar |  | #DIV/0!
cargar | cargar | cargar | cargar | cargar | cargar | cargar | cargar | cargar | #DIV/0! | 0 | cargar | cargar |  | #DIV/0!
cargar | cargar | cargar | cargar | cargar | cargar | cargar | cargar | cargar | #DIV/0! | 0 | cargar | cargar |  | #DIV/0!
cargar | cargar | cargar | cargar | cargar | cargar | cargar | cargar | cargar | #DIV/0! | 0 | cargar | cargar |  | #DIV/0!
cargar | cargar | cargar | cargar | cargar | cargar | cargar | cargar | cargar | #DIV/0! | 0 | cargar | cargar |  | #DIV/0!
cargar | cargar | cargar | cargar | cargar | cargar | cargar | cargar | cargar | #DIV/0! | 0 | cargar | cargar |  | #DIV/0!
cargar | cargar | cargar | cargar | cargar | cargar | cargar | cargar | cargar | #DIV/0! | 0 | cargar | cargar |  | #DIV/0!
cargar | cargar | cargar | cargar | cargar | cargar | cargar | cargar | cargar | #DIV/0! | 0 | cargar | cargar |  | #DIV/0!
cargar | cargar | cargar | cargar | cargar | cargar | cargar | cargar | cargar | #DIV/0! | 0 | cargar | cargar |  | #DIV/0!
cargar | cargar | cargar | cargar | cargar | cargar | cargar | cargar | cargar | #DIV/0! | 0 | cargar | cargar |  | #DIV/0!
cargar | cargar | cargar | cargar | cargar | cargar | cargar | cargar | cargar | #DIV/0! | 0 | cargar | cargar |  | #DIV/0!
cargar | cargar | cargar | cargar | cargar | cargar | cargar | cargar | cargar | #DIV/0! | 0 | cargar | cargar |  | #DIV/0!
cargar | cargar | cargar | cargar | cargar | cargar | cargar | cargar | cargar | #DIV/0! | 0 | cargar | cargar |  | #DIV/0!
cargar | cargar | cargar | cargar | cargar | cargar | cargar | cargar | cargar | #DIV/0! | 0 | cargar | cargar |  | #DIV/0!
cargar | cargar | cargar | cargar | cargar | cargar | cargar | cargar | cargar | #DIV/0! | 0 | cargar | cargar |  | #DIV/0!
cargar | cargar | cargar | cargar | cargar | cargar | cargar | cargar | cargar | #DIV/0! | 0 | cargar | cargar |  | #DIV/0!
cargar | cargar | cargar | cargar | cargar | cargar | cargar | cargar | cargar | #DIV/0! | 0 | cargar | cargar |  | #DIV/0!
cargar | cargar | cargar | cargar | cargar | cargar | cargar | cargar | cargar | #DIV/0! | 0 | cargar | cargar |  | #DIV/0!
cargar | cargar | cargar | cargar | cargar | cargar | cargar | cargar | cargar | #DIV/0! | 0 | cargar | cargar |  | #DIV/0!
cargar | cargar | cargar | cargar | cargar | cargar | cargar | cargar | cargar | #DIV/0! | 0 | cargar | cargar |  | #DIV/0!
cargar | cargar | cargar | cargar | cargar | cargar | cargar | cargar | cargar | #DIV/0! | 0 | cargar | cargar |  | #DIV/0!
cargar | cargar | cargar | cargar | cargar | cargar | cargar | cargar | cargar | #DIV/0! | 0 | cargar | cargar |  | #DIV/0!
cargar | cargar | cargar | cargar | cargar | cargar | cargar | cargar | cargar | #DIV/0! | 0 | cargar | cargar |  | #DIV/0!
cargar | cargar | cargar | cargar | cargar | cargar | cargar | cargar | cargar | #DIV/0! | 0 | cargar | cargar |  | #DIV/0!
cargar | cargar | cargar | cargar | cargar | cargar | cargar | cargar | cargar | #DIV/0! | 0 | cargar | cargar |  | #DIV/0!
cargar | cargar | cargar | cargar | cargar | cargar | cargar | cargar | cargar | #DIV/0! | 0 | cargar | cargar |  | #DIV/0!
cargar | cargar | cargar | cargar | cargar | cargar | cargar | cargar | cargar | #DIV/0! | 0 | cargar | cargar |  | #DIV/0!
cargar | cargar | cargar | cargar | cargar | cargar | cargar | cargar | cargar | #DIV/0! | 0 | cargar | cargar |  | #DIV/0!
cargar | cargar | cargar | cargar | cargar | cargar | cargar | cargar | cargar | #DIV/0! | 0 | cargar | cargar |  | #DIV/0!
cargar | cargar | cargar | cargar | cargar | cargar | cargar | cargar | cargar | #DIV/0! | 0 | cargar | cargar |  | #DIV/0!
cargar | cargar | cargar | cargar | cargar | cargar | cargar | cargar | cargar | #DIV/0! | 0 | cargar | cargar |  | #DIV/0!
cargar | cargar | cargar | cargar | cargar | cargar | cargar | cargar | cargar | #DIV/0! | 0 | cargar | cargar |  | #DIV/0!
cargar | cargar | cargar | cargar | cargar | cargar | cargar | cargar | cargar | #DIV/0! | 0 | cargar | cargar |  | #DIV/0!
cargar | cargar | cargar | cargar | cargar | cargar | cargar | cargar | cargar | #DIV/0! | 0 | cargar | cargar |  | #DIV/0!
cargar | cargar | cargar | cargar | cargar | cargar | cargar | cargar | cargar | #DIV/0! | 0 | cargar | cargar |  | #DIV/0!
cargar | cargar | cargar | cargar | cargar | cargar | cargar | cargar | cargar | #DIV/0! | 0 | cargar | cargar |  | #DIV/0!
cargar | cargar | cargar | cargar | cargar | cargar | cargar | cargar | cargar | #DIV/0! | 0 | cargar | cargar |  | #DIV/0!
cargar | cargar | cargar | cargar | cargar | cargar | cargar | cargar | cargar | #DIV/0! | 0 | cargar | cargar |  | #DIV/0!
cargar | cargar | cargar | cargar | cargar | cargar | cargar | cargar | cargar | #DIV/0! | 0 | cargar | cargar |  | #DIV/0!
cargar | cargar | cargar | cargar | cargar | cargar | cargar | cargar | cargar | #DIV/0! | 0 | cargar | cargar |  | #DIV/0!
cargar | cargar | cargar | cargar | cargar | cargar | cargar | cargar | cargar | #DIV/0! | 0 | cargar | cargar |  | #DIV/0!
cargar | cargar | cargar | cargar | cargar | cargar | cargar | cargar | cargar | #DIV/0! | 0 | cargar | cargar |  | #DIV/0!
cargar | cargar | cargar | cargar | cargar | cargar | cargar | cargar | cargar | #DIV/0! | 0 | cargar | cargar |  | #DIV/0!
cargar | cargar | cargar | cargar | cargar | cargar | cargar | cargar | cargar | #DIV/0! | 0 | cargar | cargar |  | #DIV/0!
cargar | cargar | cargar | cargar | cargar | cargar | cargar | cargar | cargar | #DIV/0! | 0 | cargar | cargar |  | #DIV/0!
cargar | cargar | cargar | cargar | cargar | cargar | cargar | cargar | cargar | #DIV/0! | 0 | cargar | cargar |  | #DIV/0!
cargar | cargar | cargar | cargar | cargar | cargar | cargar | cargar | cargar | #DIV/0! | 0 | cargar | cargar |  | #DIV/0!
cargar | cargar | cargar | cargar | cargar | cargar | cargar | cargar | cargar | #DIV/0! | 0 | cargar | cargar |  | #DIV/0!
cargar | cargar | cargar | cargar | cargar | cargar | cargar | cargar | cargar | #DIV/0! | 0 | cargar | cargar |  | #DIV/0!
cargar | cargar | cargar | cargar | cargar | cargar | cargar | cargar | cargar | #DIV/0! | 0 | cargar | cargar |  | #DIV/0!
cargar | cargar | cargar | cargar | cargar | cargar | cargar | cargar | cargar | #DIV/0! | 0 | cargar | cargar |  | #DIV/0!
cargar | cargar | cargar | cargar | cargar | cargar | cargar | cargar | cargar | #DIV/0! | 0 | cargar | cargar |  | #DIV/0!
cargar | cargar | cargar | cargar | cargar | cargar | cargar | cargar | cargar | #DIV/0! | 0 | cargar | cargar |  | #DIV/0!
cargar | cargar | cargar | cargar | cargar | cargar | cargar | cargar | cargar | #DIV/0! | 0 | cargar | cargar |  | #DIV/0!
cargar | cargar | cargar | cargar | cargar | cargar | cargar | cargar | cargar | #DIV/0! | 0 | cargar | cargar |  | #DIV/0!
cargar | cargar | cargar | cargar | cargar | cargar | cargar | cargar | cargar | #DIV/0! | 0 | cargar | cargar |  | #DIV/0!
cargar | cargar | cargar | cargar | cargar | cargar | cargar | cargar | cargar | #DIV/0! | 0 | cargar | cargar |  | #DIV/0!
cargar | cargar | cargar | cargar | cargar | cargar | cargar | cargar | cargar | #DIV/0! | 0 | cargar | cargar |  | #DIV/0!
cargar | cargar | cargar | cargar | cargar | cargar | cargar | cargar | cargar | #DIV/0! | 0 | cargar | cargar |  | #DIV/0!
cargar | cargar | cargar | cargar | cargar | cargar | cargar | cargar | cargar | #DIV/0! | 0 | cargar | cargar |  | #DIV/0!
cargar | cargar | cargar | cargar | cargar | cargar | cargar | cargar | cargar | #DIV/0! | 0 | cargar | cargar |  | #DIV/0!
cargar | cargar | cargar | cargar | cargar | cargar | cargar | cargar | cargar | #DIV/0! | 0 | cargar | cargar |  | #DIV/0!
cargar | cargar | cargar | cargar | cargar | cargar | cargar | cargar | cargar | #DIV/0! | 0 | cargar | cargar |  | #DIV/0!
cargar | cargar | cargar | cargar | cargar | cargar | cargar | cargar | cargar | #DIV/0! | 0 | cargar | cargar |  | #DIV/0!
cargar | cargar | cargar | cargar | cargar | cargar | cargar | cargar | cargar | #DIV/0! | 0 | cargar | cargar |  | #DIV/0!
cargar | cargar | cargar | cargar | cargar | cargar | cargar | cargar | cargar | #DIV/0! | 0 | cargar | cargar |  | #DIV/0!
cargar | cargar | cargar | cargar | cargar | cargar | cargar | cargar | cargar | #DIV/0! | 0 | cargar | cargar |  | #DIV/0!
cargar | cargar | cargar | cargar | cargar | cargar | cargar | cargar | cargar | #DIV/0! | 0 | cargar | cargar |  | #DIV/0!
cargar | cargar | cargar | cargar | cargar | cargar | cargar | cargar | cargar | #DIV/0! | 0 | cargar | cargar |  | #DIV/0!
cargar | cargar | cargar | cargar | cargar | cargar | cargar | cargar | cargar | #DIV/0! | 0 | cargar | cargar |  | #DIV/0!
cargar | cargar | cargar | cargar | cargar | cargar | cargar | cargar | cargar | #DIV/0! | 0 | cargar | cargar |  | #DIV/0!
cargar | cargar | cargar | cargar | cargar | cargar | cargar | cargar | cargar | #DIV/0! | 0 | cargar | cargar |  | #DIV/0!
cargar | cargar | cargar | cargar | cargar | cargar | cargar | cargar | cargar | #DIV/0! | 0 | cargar | cargar |  | #DIV/0!
cargar | cargar | cargar | cargar | cargar | cargar | cargar | cargar | cargar | #DIV/0! | 0 | cargar | cargar |  | #DIV/0!
cargar | cargar | cargar | cargar | cargar | cargar | cargar | cargar | cargar | #DIV/0! | 0 | cargar | cargar |  | #DIV/0!
cargar | cargar | cargar | cargar | cargar | cargar | cargar | cargar | cargar | #DIV/0! | 0 | cargar | cargar |  | #DIV/0!
cargar | cargar | cargar | cargar | cargar | cargar | cargar | cargar | cargar | #DIV/0! | 0 | cargar | cargar |  | #DIV/0!
cargar | cargar | cargar | cargar | cargar | cargar | cargar | cargar | cargar | #DIV/0! | 0 | cargar | cargar |  | #DIV/0!
cargar | cargar | cargar | cargar | cargar | cargar | cargar | cargar | cargar | #DIV/0! | 0 | cargar | cargar |  | #DIV/0!
cargar | cargar | cargar | cargar | cargar | cargar | cargar | cargar | cargar | #DIV/0! | 0 | cargar | cargar |  | #DIV/0!
cargar | cargar | cargar | cargar | cargar | cargar | cargar | cargar | cargar | #DIV/0! | 0 | cargar | cargar |  | #DIV/0!
cargar | cargar | cargar | cargar | cargar | cargar | cargar | cargar | cargar | #DIV/0! | 0 | cargar | cargar |  | #DIV/0!
cargar | cargar | cargar | cargar | cargar | cargar | cargar | cargar | cargar | #DIV/0! | 0 | cargar | cargar |  | #DIV/0!
cargar | cargar | cargar | cargar | cargar | cargar | cargar | cargar | cargar | #DIV/0! | 0 | cargar | cargar |  | #DIV/0!
cargar | cargar | cargar | cargar | cargar | cargar | cargar | cargar | cargar | #DIV/0! | 0 | cargar | cargar |  | #DIV/0!
cargar | cargar | cargar | cargar | cargar | cargar | cargar | cargar | cargar | #DIV/0! | 0 | cargar | cargar |  | #DIV/0!
cargar | cargar | cargar | cargar | cargar | cargar | cargar | cargar | cargar | #DIV/0! | 0 | cargar | cargar |  | #DIV/0!
cargar | cargar | cargar | cargar | cargar | cargar | cargar | cargar | cargar | #DIV/0! | 0 | cargar | cargar |  | #DIV/0!
cargar | cargar | cargar | cargar | cargar | cargar | cargar | cargar | cargar | #DIV/0! | 0 | cargar | cargar |  | #DIV/0!
cargar | cargar | cargar | cargar | cargar | cargar | cargar | cargar | cargar | #DIV/0! | 0 | cargar | cargar |  | #DIV/0!
cargar | cargar | cargar | cargar | cargar | cargar | cargar | cargar | cargar | #DIV/0! | 0 | cargar | cargar |  | #DIV/0!
cargar | cargar | cargar | cargar | cargar | cargar | cargar | cargar | cargar | #DIV/0! | 0 | cargar | cargar |  | #DIV/0!
cargar | cargar | cargar | cargar | cargar | cargar | cargar | cargar | cargar | #DIV/0! | 0 | cargar | cargar |  | #DIV/0!
cargar | cargar | cargar | cargar | cargar | cargar | cargar | cargar | cargar | #DIV/0! | 0 | cargar | cargar |  | #DIV/0!
cargar | cargar | cargar | cargar | cargar | cargar | cargar | cargar | cargar | #DIV/0! | 0 | cargar | cargar |  | #DIV/0!
cargar | cargar | cargar | cargar | cargar | cargar | cargar | cargar | cargar | #DIV/0! | 0 | cargar | cargar |  | #DIV/0!
cargar | cargar | cargar | cargar | cargar | cargar | cargar | cargar | cargar | #DIV/0! | 0 | cargar | cargar |  | #DIV/0!
cargar | cargar | cargar | cargar | cargar | cargar | cargar | cargar | cargar | #DIV/0! | 0 | cargar | cargar |  | #DIV/0!
cargar | cargar | cargar | cargar | cargar | cargar | cargar | cargar | cargar | #DIV/0! | 0 | cargar | cargar |  | #DIV/0!
cargar | cargar | cargar | cargar | cargar | cargar | cargar | cargar | cargar | #DIV/0! | 0 | cargar | cargar |  | #DIV/0!
cargar | cargar | cargar | cargar | cargar | cargar | cargar | cargar | cargar | #DIV/0! | 0 | cargar | cargar |  | #DIV/0!
cargar | cargar | cargar | cargar | cargar | cargar | cargar | cargar | cargar | #DIV/0! | 0 | cargar | cargar |  | #DIV/0!
cargar | cargar | cargar | cargar | cargar | cargar | cargar | cargar | cargar | #DIV/0! | 0 | cargar | cargar |  | #DIV/0!
cargar | cargar | cargar | cargar | cargar | cargar | cargar | cargar | cargar | #DIV/0! | 0 | cargar | cargar |  | #DIV/0!
cargar | cargar | cargar | cargar | cargar | cargar | cargar | cargar | cargar | #DIV/0! | 0 | cargar | cargar |  | #DIV/0!
cargar | cargar | cargar | cargar | cargar | cargar | cargar | cargar | cargar | #DIV/0! | 0 | cargar | cargar |  | #DIV/0!
cargar | cargar | cargar | cargar | cargar | cargar | cargar | cargar | cargar | #DIV/0! | 0 | cargar | cargar |  | #DIV/0!
cargar | cargar | cargar | cargar | cargar | cargar | cargar | cargar | cargar | #DIV/0! | 0 | cargar | cargar |  | #DIV/0!
cargar | cargar | cargar | cargar | cargar | cargar | cargar | cargar | cargar | #DIV/0! | 0 | cargar | cargar |  | #DIV/0!
cargar | cargar | cargar | cargar | cargar | cargar | cargar | cargar | cargar | #DIV/0! | 0 | cargar | cargar |  | #DIV/0!
cargar | cargar | cargar | cargar | cargar | cargar | cargar | cargar | cargar | #DIV/0! | 0 | cargar | cargar |  | #DIV/0!
cargar | cargar | cargar | cargar | cargar | cargar | cargar | cargar | cargar | #DIV/0! | 0 | cargar | cargar |  | #DIV/0!
cargar | cargar | cargar | cargar | cargar | cargar | cargar | cargar | cargar | #DIV/0! | 0 | cargar | cargar |  | #DIV/0!
cargar | cargar | cargar | cargar | cargar | cargar | cargar | cargar | cargar | #DIV/0! | 0 | cargar | cargar |  | #DIV/0!
cargar | cargar | cargar | cargar | cargar | cargar | cargar | cargar | cargar | #DIV/0! | 0 | cargar | cargar |  | #DIV/0!
cargar | cargar | cargar | cargar | cargar | cargar | cargar | cargar | cargar | #DIV/0! | 0 | cargar | cargar |  | #DIV/0!
cargar | cargar | cargar | cargar | cargar | cargar | cargar | cargar | cargar | #DIV/0! | 0 | cargar | cargar |  | #DIV/0!
cargar | cargar | cargar | cargar | cargar | cargar | cargar | cargar | cargar | #DIV/0! | 0 | cargar | cargar |  | #DIV/0!
cargar | cargar | cargar | cargar | cargar | cargar | cargar | cargar | cargar | #DIV/0! | 0 | cargar | cargar |  | #DIV/0!
cargar | cargar | cargar | cargar | cargar | cargar | cargar | cargar | cargar | #DIV/0! | 0 | cargar | cargar |  | #DIV/0!
cargar | cargar | cargar | cargar | cargar | cargar | cargar | cargar | cargar | #DIV/0! | 0 | cargar | cargar |  | #DIV/0!
cargar | cargar | cargar | cargar | cargar | cargar | cargar | cargar | cargar | #DIV/0! | 0 | cargar | cargar |  | #DIV/0!
cargar | cargar | cargar | cargar | cargar | cargar | cargar | cargar | cargar | #DIV/0! | 0 | cargar | cargar |  | #DIV/0!
cargar | cargar | cargar | cargar | cargar | cargar | cargar | cargar | cargar | #DIV/0! | 0 | cargar | cargar |  | #DIV/0!
cargar | cargar | cargar | cargar | cargar | cargar | cargar | cargar | cargar | #DIV/0! | 0 | cargar | cargar |  | #DIV/0!
cargar | cargar | cargar | cargar | cargar | cargar | cargar | cargar | cargar | #DIV/0! | 0 | cargar | cargar |  | #DIV/0!
cargar | cargar | cargar | cargar | cargar | cargar | cargar | cargar | cargar | #DIV/0! | 0 | cargar | cargar |  | #DIV/0!
cargar | cargar | cargar | cargar | cargar | cargar | cargar | cargar | cargar | #DIV/0! | 0 | cargar | cargar |  | #DIV/0!
cargar | cargar | cargar | cargar | cargar | cargar | cargar | cargar | cargar | #DIV/0! | 0 | cargar | cargar |  | #DIV/0!
cargar | cargar | cargar | cargar | cargar | cargar | cargar | cargar | cargar | #DIV/0! | 0 | cargar | cargar |  | #DIV/0!
cargar | cargar | cargar | cargar | cargar | cargar | cargar | cargar | cargar | #DIV/0! | 0 | cargar | cargar |  | #DIV/0!
cargar | cargar | cargar | cargar | cargar | cargar | cargar | cargar | cargar | #DIV/0! | 0 | cargar | cargar |  | #DIV/0!
cargar | cargar | cargar | cargar | cargar | cargar | cargar | cargar | cargar | #DIV/0! | 0 | cargar | cargar |  | #DIV/0!
cargar | cargar | cargar | cargar | cargar | cargar | cargar | cargar | cargar | #DIV/0! | 0 | cargar | cargar |  | #DIV/0!
cargar | cargar | cargar | cargar | cargar | cargar | cargar | cargar | cargar | #DIV/0! | 0 | cargar | cargar |  | #DIV/0!
cargar | cargar | cargar | cargar | cargar | cargar | cargar | cargar | cargar | #DIV/0! | 0 | cargar | cargar |  | #DIV/0!
cargar | cargar | cargar | cargar | cargar | cargar | cargar | cargar | cargar | #DIV/0! | 0 | cargar | cargar |  | #DIV/0!
cargar | cargar | cargar | cargar | cargar | cargar | cargar | cargar | cargar | #DIV/0! | 0 | cargar | cargar |  | #DIV/0!
cargar | cargar | cargar | cargar | cargar | cargar | cargar | cargar | cargar | #DIV/0! | 0 | cargar | cargar |  | #DIV/0!
cargar | cargar | cargar | cargar | cargar | cargar | cargar | cargar | cargar | #DIV/0! | 0 | cargar | cargar |  | #DIV/0!
cargar | cargar | cargar | cargar | cargar | cargar | cargar | cargar | cargar | #DIV/0! | 0 | cargar | cargar |  | #DIV/0!
cargar | cargar | cargar | cargar | cargar | cargar | cargar | cargar | cargar | #DIV/0! | 0 | cargar | cargar |  | #DIV/0!
cargar | cargar | cargar | cargar | cargar | cargar | cargar | cargar | cargar | #DIV/0! | 0 | cargar | cargar |  | #DIV/0!
cargar | cargar | cargar | cargar | cargar | cargar | cargar | cargar | cargar | #DIV/0! | 0 | cargar | cargar |  | #DIV/0!
cargar | cargar | cargar | cargar | cargar | cargar | cargar | cargar | cargar | #DIV/0! | 0 | cargar | cargar |  | #DIV/0!
cargar | cargar | cargar | cargar | cargar | cargar | cargar | cargar | cargar | #DIV/0! | 0 | cargar | cargar |  | #DIV/0!
cargar | cargar | cargar | cargar | cargar | cargar | cargar | cargar | cargar | #DIV/0! | 0 | cargar | cargar |  | #DIV/0!
cargar | cargar | cargar | cargar | cargar | cargar | cargar | cargar | cargar | #DIV/0! | 0 | cargar | cargar |  | #DIV/0!
cargar | cargar | cargar | cargar | cargar | cargar | cargar | cargar | cargar | #DIV/0! | 0 | cargar | cargar |  | #DIV/0!
cargar | cargar | cargar | cargar | cargar | cargar | cargar | cargar | cargar | #DIV/0! | 0 | cargar | cargar |  | #DIV/0!
cargar | cargar | cargar | cargar | cargar | cargar | cargar | cargar | cargar | #DIV/0! | 0 | cargar | cargar |  | #DIV/0!
cargar | cargar | cargar | cargar | cargar | cargar | cargar | cargar | cargar | #DIV/0! | 0 | cargar | cargar |  | #DIV/0!
cargar | cargar | cargar | cargar | cargar | cargar | cargar | cargar | cargar | #DIV/0! | 0 | cargar | cargar |  | #DIV/0!
cargar | cargar | cargar | cargar | cargar | cargar | cargar | cargar | cargar | #DIV/0! | 0 | cargar | cargar |  | #DIV/0!
cargar | cargar | cargar | cargar | cargar | cargar | cargar | cargar | cargar | #DIV/0! | 0 | cargar | cargar |  | #DIV/0!
cargar | cargar | cargar | cargar | cargar | cargar | cargar | cargar | cargar | #DIV/0! | 0 | cargar | cargar |  | #DIV/0!
cargar | cargar | cargar | cargar | cargar | cargar | cargar | cargar | cargar | #DIV/0! | 0 | cargar | cargar |  | #DIV/0!
cargar | cargar | cargar | cargar | cargar | cargar | cargar | cargar | cargar | #DIV/0! | 0 | cargar | cargar |  | #DIV/0!
cargar | cargar | cargar | cargar | cargar | cargar | cargar | cargar | cargar | #DIV/0! | 0 | cargar | cargar |  | #DIV/0!
cargar | cargar | cargar | cargar | cargar | cargar | cargar | cargar | cargar | #DIV/0! | 0 | cargar | cargar |  | #DIV/0!
cargar | cargar | cargar | cargar | cargar | cargar | cargar | cargar | cargar | #DIV/0! | 0 | cargar | cargar |  | #DIV/0!
cargar | cargar | cargar | cargar | cargar | cargar | cargar | cargar | cargar | #DIV/0! | 0 | cargar | cargar |  | #DIV/0!
cargar | cargar | cargar | cargar | cargar | cargar | cargar | cargar | cargar | #DIV/0! | 0 | cargar | cargar |  | #DIV/0!
cargar | cargar | cargar | cargar | cargar | cargar | cargar | cargar | cargar | #DIV/0! | 0 | cargar | cargar |  | #DIV/0!
cargar | cargar | cargar | cargar | cargar | cargar | cargar | cargar | cargar | #DIV/0! | 0 | cargar | cargar |  | #DIV/0!
cargar | cargar | cargar | cargar | cargar | cargar | cargar | cargar | cargar | #DIV/0! | 0 | cargar | cargar |  | #DIV/0!
cargar | cargar | cargar | cargar | cargar | cargar | cargar | cargar | cargar | #DIV/0! | 0 | cargar | cargar |  | #DIV/0!
cargar | cargar | cargar | cargar | cargar | cargar | cargar | cargar | cargar | #DIV/0! | 0 | cargar | cargar |  | #DIV/0!
cargar | cargar | cargar | cargar | cargar | cargar | cargar | cargar | cargar | #DIV/0! | 0 | cargar | cargar |  | #DIV/0!
cargar | cargar | cargar | cargar | cargar | cargar | cargar | cargar | cargar | #DIV/0! | 0 | cargar | cargar |  | #DIV/0!
cargar | cargar | cargar | cargar | cargar | cargar | cargar | cargar | cargar | #DIV/0! | 0 | cargar | cargar |  | #DIV/0!
cargar | cargar | cargar | cargar | cargar | cargar | cargar | cargar | cargar | #DIV/0! | 0 | cargar | cargar |  | #DIV/0!
cargar | cargar | cargar | cargar | cargar | cargar | cargar | cargar | cargar | #DIV/0! | 0 | cargar | cargar |  | #DIV/0!
cargar | cargar | cargar | cargar | cargar | cargar | cargar | cargar | cargar | #DIV/0! | 0 | cargar | cargar |  | #DIV/0!
cargar | cargar | cargar | cargar | cargar | cargar | cargar | cargar | cargar | #DIV/0! | 0 | cargar | cargar |  | #DIV/0!
cargar | cargar | cargar | cargar | cargar | cargar | cargar | cargar | cargar | #DIV/0! | 0 | cargar | cargar |  | #DIV/0!
cargar | cargar | cargar | cargar | cargar | cargar | cargar | cargar | cargar | #DIV/0! | 0 | cargar | cargar |  | #DIV/0!
cargar | cargar | cargar | cargar | cargar | cargar | cargar | cargar | cargar | #DIV/0! | 0 | cargar | cargar |  | #DIV/0!
cargar | cargar | cargar | cargar | cargar | cargar | cargar | cargar | cargar | #DIV/0! | 0 | cargar | cargar |  | #DIV/0!
cargar | cargar | cargar | cargar | cargar | cargar | cargar | cargar | cargar | #DIV/0! | 0 | cargar | cargar |  | #DIV/0!
cargar | cargar | cargar | cargar | cargar | cargar | cargar | cargar | cargar | #DIV/0! | 0 | cargar | cargar |  | #DIV/0!
cargar | cargar | cargar | cargar | cargar | cargar | cargar | cargar | cargar | #DIV/0! | 0 | cargar | cargar |  | #DIV/0!
cargar | cargar | cargar | cargar | cargar | cargar | cargar | cargar | cargar | #DIV/0! | 0 | cargar | cargar |  | #DIV/0!
cargar | cargar | cargar | cargar | cargar | cargar | cargar | cargar | cargar | #DIV/0! | 0 | cargar | cargar |  | #DIV/0!
cargar | cargar | cargar | cargar | cargar | cargar | cargar | cargar | cargar | #DIV/0! | 0 | cargar | cargar |  | #DIV/0!
cargar | cargar | cargar | cargar | cargar | cargar | cargar | cargar | cargar | #DIV/0! | 0 | cargar | cargar |  | #DIV/0!
cargar | cargar | cargar | cargar | cargar | cargar | cargar | cargar | cargar | #DIV/0! | 0 | cargar | cargar |  | #DIV/0!
cargar | cargar | cargar | cargar | cargar | cargar | cargar | cargar | cargar | #DIV/0! | 0 | cargar | cargar |  | #DIV/0!
cargar | cargar | cargar | cargar | cargar | cargar | cargar | cargar | cargar | #DIV/0! | 0 | cargar | cargar |  | #DIV/0!
cargar | cargar | cargar | cargar | cargar | cargar | cargar | cargar | cargar | #DIV/0! | 0 | cargar | cargar |  | #DIV/0!
cargar | cargar | cargar | cargar | cargar | cargar | cargar | cargar | cargar | #DIV/0! | 0 | cargar | cargar |  | #DIV/0!
cargar | cargar | cargar | cargar | cargar | cargar | cargar | cargar | cargar | #DIV/0! | 0 | cargar | cargar |  | #DIV/0!
cargar | cargar | cargar | cargar | cargar | cargar | cargar | cargar | cargar | #DIV/0! | 0 | cargar | cargar |  | #DIV/0!
cargar | cargar | cargar | cargar | cargar | cargar | cargar | cargar | cargar | #DIV/0! | 0 | cargar | cargar |  | #DIV/0!
cargar | cargar | cargar | cargar | cargar | cargar | cargar | cargar | cargar | #DIV/0! | 0 | cargar | cargar |  | #DIV/0!
cargar | cargar | cargar | cargar | cargar | cargar | cargar | cargar | cargar | #DIV/0! | 0 | cargar | cargar |  | #DIV/0!
cargar | cargar | cargar | cargar | cargar | cargar | cargar | cargar | cargar | #DIV/0! | 0 | cargar | cargar |  | #DIV/0!
cargar | cargar | cargar | cargar | cargar | cargar | cargar | cargar | cargar | #DIV/0! | 0 | cargar | cargar |  | #DIV/0!
cargar | cargar | cargar | cargar | cargar | cargar | cargar | cargar | cargar | #DIV/0! | 0 | cargar | cargar |  | #DIV/0!
cargar | cargar | cargar | cargar | cargar | cargar | cargar | cargar | cargar | #DIV/0! | 0 | cargar | cargar |  | #DIV/0!
cargar | cargar | cargar | cargar | cargar | cargar | cargar | cargar | cargar | #DIV/0! | 0 | cargar | cargar |  | #DIV/0!
cargar | cargar | cargar | cargar | cargar | cargar | cargar | cargar | cargar | #DIV/0! | 0 | cargar | cargar |  | #DIV/0!
cargar | cargar | cargar | cargar | cargar | cargar | cargar | cargar | cargar | #DIV/0! | 0 | cargar | cargar |  | #DIV/0!
cargar | cargar | cargar | cargar | cargar | cargar | cargar | cargar | cargar | #DIV/0! | 0 | cargar | cargar |  | #DIV/0!
cargar | cargar | cargar | cargar | cargar | cargar | cargar | cargar | cargar | #DIV/0! | 0 | cargar | cargar |  | #DIV/0!
cargar | cargar | cargar | cargar | cargar | cargar | cargar | cargar | cargar | #DIV/0! | 0 | cargar | cargar |  | #DIV/0!
cargar | cargar | cargar | cargar | cargar | cargar | cargar | cargar | cargar | #DIV/0! | 0 | cargar | cargar |  | #DIV/0!
cargar | cargar | cargar | cargar | cargar | cargar | cargar | cargar | cargar | #DIV/0! | 0 | cargar | cargar |  | #DIV/0!
cargar | cargar | cargar | cargar | cargar | cargar | cargar | cargar | cargar | #DIV/0! | 0 | cargar | cargar |  | #DIV/0!
cargar | cargar | cargar | cargar | cargar | cargar | cargar | cargar | cargar | #DIV/0! | 0 | cargar | cargar |  | #DIV/0!
cargar | cargar | cargar | cargar | cargar | cargar | cargar | cargar | cargar | #DIV/0! | 0 | cargar | cargar |  | #DIV/0!
cargar | cargar | cargar | cargar | cargar | cargar | cargar | cargar | cargar | #DIV/0! | 0 | cargar | cargar |  | #DIV/0!
cargar | cargar | cargar | cargar | cargar | cargar | cargar | cargar | cargar | #DIV/0! | 0 | cargar | cargar |  | #DIV/0!
cargar | cargar | cargar | cargar | cargar | cargar | cargar | cargar | cargar | #DIV/0! | 0 | cargar | cargar |  | #DIV/0!
cargar | cargar | cargar | cargar | cargar | cargar | cargar | cargar | cargar | #DIV/0! | 0 | cargar | cargar |  | #DIV/0!
cargar | cargar | cargar | cargar | cargar | cargar | cargar | cargar | cargar | #DIV/0! | 0 | cargar | cargar |  | #DIV/0!
cargar | cargar | cargar | cargar | cargar | cargar | cargar | cargar | cargar | #DIV/0! | 0 | cargar | cargar |  | #DIV/0!
cargar | cargar | cargar | cargar | cargar | cargar | cargar | cargar | cargar | #DIV/0! | 0 | cargar | cargar |  | #DIV/0!
cargar | cargar | cargar | cargar | cargar | cargar | cargar | cargar | cargar | #DIV/0! | 0 | cargar | cargar |  | #DIV/0!
cargar | cargar | cargar | cargar | cargar | cargar | cargar | cargar | cargar | #DIV/0! | 0 | cargar | cargar |  | #DIV/0!
cargar | cargar | cargar | cargar | cargar | cargar | cargar | cargar | cargar | #DIV/0! | 0 | cargar | cargar |  | #DIV/0!
cargar | cargar | cargar | cargar | cargar | cargar | cargar | cargar | cargar | #DIV/0! | 0 | cargar | cargar |  | #DIV/0!
cargar | cargar | cargar | cargar | cargar | cargar | cargar | cargar | cargar | #DIV/0! | 0 | cargar | cargar |  | #DIV/0!
cargar | cargar | cargar | cargar | cargar | cargar | cargar | cargar | cargar | #DIV/0! | 0 | cargar | cargar |  | #DIV/0!
cargar | cargar | cargar | cargar | cargar | cargar | cargar | cargar | cargar | #DIV/0! | 0 | cargar | cargar |  | #DIV/0!
cargar | cargar | cargar | cargar | cargar | cargar | cargar | cargar | cargar | #DIV/0! | 0 | cargar | cargar |  | #DIV/0!
cargar | cargar | cargar | cargar | cargar | cargar | cargar | cargar | cargar | #DIV/0! | 0 | cargar | cargar |  | #DIV/0!
cargar | cargar | cargar | cargar | cargar | cargar | cargar | cargar | cargar | #DIV/0! | 0 | cargar | cargar |  | #DIV/0!
cargar | cargar | cargar | cargar | cargar | cargar | cargar | cargar | cargar | #DIV/0! | 0 | cargar | cargar |  | #DIV/0!
cargar | cargar | cargar | cargar | cargar | cargar | cargar | cargar | cargar | #DIV/0! | 0 | cargar | cargar |  | #DIV/0!
cargar | cargar | cargar | cargar | cargar | cargar | cargar | cargar | cargar | #DIV/0! | 0 | cargar | cargar |  | #DIV/0!
cargar | cargar | cargar | cargar | cargar | cargar | cargar | cargar | cargar | #DIV/0! | 0 | cargar | cargar |  | #DIV/0!
cargar | cargar | cargar | cargar | cargar | cargar | cargar | cargar | cargar | #DIV/0! | 0 | cargar | cargar |  | #DIV/0!
cargar | cargar | cargar | cargar | cargar | cargar | cargar | cargar | cargar | #DIV/0! | 0 | cargar | cargar |  | #DIV/0!
cargar | cargar | cargar | cargar | cargar | cargar | cargar | cargar | cargar | #DIV/0! | 0 | cargar | cargar |  | #DIV/0!
cargar | cargar | cargar | cargar | cargar | cargar | cargar | cargar | cargar | #DIV/0! | 0 | cargar | cargar |  | #DIV/0!
cargar | cargar | cargar | cargar | cargar | cargar | cargar | cargar | cargar | #DIV/0! | 0 | cargar | cargar |  | #DIV/0!
cargar | cargar | cargar | cargar | cargar | cargar | cargar | cargar | cargar | #DIV/0! | 0 | cargar | cargar |  | #DIV/0!
cargar | cargar | cargar | cargar | cargar | cargar | cargar | cargar | cargar | #DIV/0! | 0 | cargar | cargar |  | #DIV/0!
cargar | cargar | cargar | cargar | cargar | cargar | cargar | cargar | cargar | #DIV/0! | 0 | cargar | cargar |  | #DIV/0!
cargar | cargar | cargar | cargar | cargar | cargar | cargar | cargar | cargar | #DIV/0! | 0 | cargar | cargar |  | #DIV/0!
cargar | cargar | cargar | cargar | cargar | cargar | cargar | cargar | cargar | #DIV/0! | 0 | cargar | cargar |  | #DIV/0!
cargar | cargar | cargar | cargar | cargar | cargar | cargar | cargar | cargar | #DIV/0! | 0 | cargar | cargar |  | #DIV/0!
cargar | cargar | cargar | cargar | cargar | cargar | cargar | cargar | cargar | #DIV/0! | 0 | cargar | cargar |  | #DIV/0!
cargar | cargar | cargar | cargar | cargar | cargar | cargar | cargar | cargar | #DIV/0! | 0 | cargar | cargar |  | #DIV/0!
cargar | cargar | cargar | cargar | cargar | cargar | cargar | cargar | cargar | #DIV/0! | 0 | cargar | cargar |  | #DIV/0!
cargar | cargar | cargar | cargar | cargar | cargar | cargar | cargar | cargar | #DIV/0! | 0 | cargar | cargar |  | #DIV/0!
cargar | cargar | cargar | cargar | cargar | cargar | cargar | cargar | cargar | #DIV/0! | 0 | cargar | cargar |  | #DIV/0!
cargar | cargar | cargar | cargar | cargar | cargar | cargar | cargar | cargar | #DIV/0! | 0 | cargar | cargar |  | #DIV/0!
cargar | cargar | cargar | cargar | cargar | cargar | cargar | cargar | cargar | #DIV/0! | 0 | cargar | cargar |  | #DIV/0!
cargar | cargar | cargar | cargar | cargar | cargar | cargar | cargar | cargar | #DIV/0! | 0 | cargar | cargar |  | #DIV/0!
cargar | cargar | cargar | cargar | cargar | cargar | cargar | cargar | cargar | #DIV/0! | 0 | cargar | cargar |  | #DIV/0!
cargar | cargar | cargar | cargar | cargar | cargar | cargar | cargar | cargar | #DIV/0! | 0 | cargar | cargar |  | #DIV/0!
cargar | cargar | cargar | cargar | cargar | cargar | cargar | cargar | cargar | #DIV/0! | 0 | cargar | cargar |  | #DIV/0!
cargar | cargar | cargar | cargar | cargar | cargar | cargar | cargar | cargar | #DIV/0! | 0 | cargar | cargar |  | #DIV/0!
cargar | cargar | cargar | cargar | cargar | cargar | cargar | cargar | cargar | #DIV/0! | 0 | cargar | cargar |  | #DIV/0!
cargar | cargar | cargar | cargar | cargar | cargar | cargar | cargar | cargar | #DIV/0! | 0 | cargar | cargar |  | #DIV/0!
cargar | cargar | cargar | cargar | cargar | cargar | cargar | cargar | cargar | #DIV/0! | 0 | cargar | cargar |  | #DIV/0!
cargar | cargar | cargar | cargar | cargar | cargar | cargar | cargar | cargar | #DIV/0! | 0 | cargar | cargar |  | #DIV/0!
cargar | cargar | cargar | cargar | cargar | cargar | cargar | cargar | cargar | #DIV/0! | 0 | cargar | cargar |  | #DIV/0!
cargar | cargar | cargar | cargar | cargar | cargar | cargar | cargar | cargar | #DIV/0! | 0 | cargar | cargar |  | #DIV/0!
cargar | cargar | cargar | cargar | cargar | cargar | cargar | cargar | cargar | #DIV/0! | 0 | cargar | cargar |  | #DIV/0!
cargar | cargar | cargar | cargar | cargar | cargar | cargar | cargar | cargar | #DIV/0! | 0 | cargar | cargar |  | #DIV/0!
cargar | cargar | cargar | cargar | cargar | cargar | cargar | cargar | cargar | #DIV/0! | 0 | cargar | cargar |  | #DIV/0!
cargar | cargar | cargar | cargar | cargar | cargar | cargar | cargar | cargar | #DIV/0! | 0 | cargar | cargar |  | #DIV/0!
cargar | cargar | cargar | cargar | cargar | cargar | cargar | cargar | cargar | #DIV/0! | 0 | cargar | cargar |  | #DIV/0!
cargar | cargar | cargar | cargar | cargar | cargar | cargar | cargar | cargar | #DIV/0! | 0 | cargar | cargar |  | #DIV/0!
cargar | cargar | cargar | cargar | cargar | cargar | cargar | cargar | cargar | #DIV/0! | 0 | cargar | cargar |  | #DIV/0!
cargar | cargar | cargar | cargar | cargar | cargar | cargar | cargar | cargar | #DIV/0! | 0 | cargar | cargar |  | #DIV/0!
cargar | cargar | cargar | cargar | cargar | cargar | cargar | cargar | cargar | #DIV/0! | 0 | cargar | cargar |  | #DIV/0!
cargar | cargar | cargar | cargar | cargar | cargar | cargar | cargar | cargar | #DIV/0! | 0 | cargar | cargar |  | #DIV/0!
cargar | cargar | cargar | cargar | cargar | cargar | cargar | cargar | cargar | #DIV/0! | 0 | cargar | cargar |  | #DIV/0!
cargar | cargar | cargar | cargar | cargar | cargar | cargar | cargar | cargar | #DIV/0! | 0 | cargar | cargar |  | #DIV/0!
cargar | cargar | cargar | cargar | cargar | cargar | cargar | cargar | cargar | #DIV/0! | 0 | cargar | cargar |  | #DIV/0!
cargar | cargar | cargar | cargar | cargar | cargar | cargar | cargar | cargar | #DIV/0! | 0 | cargar | cargar |  | #DIV/0!
cargar | cargar | cargar | cargar | cargar | cargar | cargar | cargar | cargar | #DIV/0! | 0 | cargar | cargar |  | #DIV/0!
cargar | cargar | cargar | cargar | cargar | cargar | cargar | cargar | cargar | #DIV/0! | 0 | cargar | cargar |  | #DIV/0!
cargar | cargar | cargar | cargar | cargar | cargar | cargar | cargar | cargar | #DIV/0! | 0 | cargar | cargar |  | #DIV/0!
cargar | cargar | cargar | cargar | cargar | cargar | cargar | cargar | cargar | #DIV/0! | 0 | cargar | cargar |  | #DIV/0!
cargar | cargar | cargar | cargar | cargar | cargar | cargar | cargar | cargar | #DIV/0! | 0 | cargar | cargar |  | #DIV/0!
cargar | cargar | cargar | cargar | cargar | cargar | cargar | cargar | cargar | #DIV/0! | 0 | cargar | cargar |  | #DIV/0!
cargar | cargar | cargar | cargar | cargar | cargar | cargar | cargar | cargar | #DIV/0! | 0 | cargar | cargar |  | #DIV/0!
cargar | cargar | cargar | cargar | cargar | cargar | cargar | cargar | cargar | #DIV/0! | 0 | cargar | cargar |  | #DIV/0!
cargar | cargar | cargar | cargar | cargar | cargar | cargar | cargar | cargar | #DIV/0! | 0 | cargar | cargar |  | #DIV/0!
cargar | cargar | cargar | cargar | cargar | cargar | cargar | cargar | cargar | #DIV/0! | 0 | cargar | cargar |  | #DIV/0!
cargar | cargar | cargar | cargar | cargar | cargar | cargar | cargar | cargar | #DIV/0! | 0 | cargar | cargar |  | #DIV/0!
cargar | cargar | cargar | cargar | cargar | cargar | cargar | cargar | cargar | #DIV/0! | 0 | cargar | cargar |  | #DIV/0!
cargar | cargar | cargar | cargar | cargar | cargar | cargar | cargar | cargar | #DIV/0! | 0 | cargar | cargar |  | #DIV/0!
cargar | cargar | cargar | cargar | cargar | cargar | cargar | cargar | cargar | #DIV/0! | 0 | cargar | cargar |  | #DIV/0!
cargar | cargar | cargar | cargar | cargar | cargar | cargar | cargar | cargar | #DIV/0! | 0 | cargar | cargar |  | #DIV/0!
cargar | cargar | cargar | cargar | cargar | cargar | cargar | cargar | cargar | #DIV/0! | 0 | cargar | cargar |  | #DIV/0!
cargar | cargar | cargar | cargar | cargar | cargar | cargar | cargar | cargar | #DIV/0! | 0 | cargar | cargar |  | #DIV/0!
cargar | cargar | cargar | cargar | cargar | cargar | cargar | cargar | cargar | #DIV/0! | 0 | cargar | cargar |  | #DIV/0!
cargar | cargar | cargar | cargar | cargar | cargar | cargar | cargar | cargar | #DIV/0! | 0 | cargar | cargar |  | #DIV/0!
cargar | cargar | cargar | cargar | cargar | cargar | cargar | cargar | cargar | #DIV/0! | 0 | cargar | cargar |  | #DIV/0!
cargar | cargar | cargar | cargar | cargar | cargar | cargar | cargar | cargar | #DIV/0! | 0 | cargar | cargar |  | #DIV/0!
cargar | cargar | cargar | cargar | cargar | cargar | cargar | cargar | cargar | #DIV/0! | 0 | cargar | cargar |  | #DIV/0!
cargar | cargar | cargar | cargar | cargar | cargar | cargar | cargar | cargar | #DIV/0! | 0 | cargar | cargar |  | #DIV/0!
cargar | cargar | cargar | cargar | cargar | cargar | cargar | cargar | cargar | #DIV/0! | 0 | cargar | cargar |  | #DIV/0!
cargar | cargar | cargar | cargar | cargar | cargar | cargar | cargar | cargar | #DIV/0! | 0 | cargar | cargar |  | #DIV/0!
cargar | cargar | cargar | cargar | cargar | cargar | cargar | cargar | cargar | #DIV/0! | 0 | cargar | cargar |  | #DIV/0!
cargar | cargar | cargar | cargar | cargar | cargar | cargar | cargar | cargar | #DIV/0! | 0 | cargar | cargar |  | #DIV/0!
cargar | cargar | cargar | cargar | cargar | cargar | cargar | cargar | cargar | #DIV/0! | 0 | cargar | cargar |  | #DIV/0!
cargar | cargar | cargar | cargar | cargar | cargar | cargar | cargar | cargar | #DIV/0! | 0 | cargar | cargar |  | #DIV/0!
cargar | cargar | cargar | cargar | cargar | cargar | cargar | cargar | cargar | #DIV/0! | 0 | cargar | cargar |  | #DIV/0!
cargar | cargar | cargar | cargar | cargar | cargar | cargar | cargar | cargar | #DIV/0! | 0 | cargar | cargar |  | #DIV/0!
cargar | cargar | cargar | cargar | cargar | cargar | cargar | cargar | cargar | #DIV/0! | 0 | cargar | cargar |  | #DIV/0!
cargar | cargar | cargar | cargar | cargar | cargar | cargar | cargar | cargar | #DIV/0! | 0 | cargar | cargar |  | #DIV/0!
cargar | cargar | cargar | cargar | cargar | cargar | cargar | cargar | cargar | #DIV/0! | 0 | cargar | cargar |  | #DIV/0!
cargar | cargar | cargar | cargar | cargar | cargar | cargar | cargar | cargar | #DIV/0! | 0 | cargar | cargar |  | #DIV/0!
cargar | cargar | cargar | cargar | cargar | cargar | cargar | cargar | cargar | #DIV/0! | 0 | cargar | cargar |  | #DIV/0!
cargar | cargar | cargar | cargar | cargar | cargar | cargar | cargar | cargar | #DIV/0! | 0 | cargar | cargar |  | #DIV/0!
cargar | cargar | cargar | cargar | cargar | cargar | cargar | cargar | cargar | #DIV/0! | 0 | cargar | cargar |  | #DIV/0!
cargar | cargar | cargar | cargar | cargar | cargar | cargar | cargar | cargar | #DIV/0! | 0 | cargar | cargar |  | #DIV/0!
cargar | cargar | cargar | cargar | cargar | cargar | cargar | cargar | cargar | #DIV/0! | 0 | cargar | cargar |  | #DIV/0!
cargar | cargar | cargar | cargar | cargar | cargar | cargar | cargar | cargar | #DIV/0! | 0 | cargar | cargar |  | #DIV/0!
cargar | cargar | cargar | cargar | cargar | cargar | cargar | cargar | cargar | #DIV/0! | 0 | cargar | cargar |  | #DIV/0!
cargar | cargar | cargar | cargar | cargar | cargar | cargar | cargar | cargar | #DIV/0! | 0 | cargar | cargar |  | #DIV/0!
cargar | cargar | cargar | cargar | cargar | cargar | cargar | cargar | cargar | #DIV/0! | 0 | cargar | cargar |  | #DIV/0!
cargar | cargar | cargar | cargar | cargar | cargar | cargar | cargar | cargar | #DIV/0! | 0 | cargar | cargar |  | #DIV/0!
cargar | cargar | cargar | cargar | cargar | cargar | cargar | cargar | cargar | #DIV/0! | 0 | cargar | cargar |  | #DIV/0!
cargar | cargar | cargar | cargar | cargar | cargar | cargar | cargar | cargar | #DIV/0! | 0 | cargar | cargar |  | #DIV/0!
cargar | cargar | cargar | cargar | cargar | cargar | cargar | cargar | cargar | #DIV/0! | 0 | cargar | cargar |  | #DIV/0!
cargar | cargar | cargar | cargar | cargar | cargar | cargar | cargar | cargar | #DIV/0! | 0 | cargar | cargar |  | #DIV/0!
cargar | cargar | cargar | cargar | cargar | cargar | cargar | cargar | cargar | #DIV/0! | 0 | cargar | cargar |  | #DIV/0!
cargar | cargar | cargar | cargar | cargar | cargar | cargar | cargar | cargar | #DIV/0! | 0 | cargar | cargar |  | #DIV/0!
cargar | cargar | cargar | cargar | cargar | cargar | cargar | cargar | cargar | #DIV/0! | 0 | cargar | cargar |  | #DIV/0!
cargar | cargar | cargar | cargar | cargar | cargar | cargar | cargar | cargar | #DIV/0! | 0 | cargar | cargar |  | #DIV/0!
cargar | cargar | cargar | cargar | cargar | cargar | cargar | cargar | cargar | #DIV/0! | 0 | cargar | cargar |  | #DIV/0!
cargar | cargar | cargar | cargar | cargar | cargar | cargar | cargar | cargar | #DIV/0! | 0 | cargar | cargar |  | #DIV/0!
cargar | cargar | cargar | cargar | cargar | cargar | cargar | cargar | cargar | #DIV/0! | 0 | cargar | cargar |  | #DIV/0!
cargar | cargar | cargar | cargar | cargar | cargar | cargar | cargar | cargar | #DIV/0! | 0 | cargar | cargar |  | #DIV/0!
cargar | cargar | cargar | cargar | cargar | cargar | cargar | cargar | cargar | #DIV/0! | 0 | cargar | cargar |  | #DIV/0!
cargar | cargar | cargar | cargar | cargar | cargar | cargar | cargar | cargar | #DIV/0! | 0 | cargar | cargar |  | #DIV/0!
cargar | cargar | cargar | cargar | cargar | cargar | cargar | cargar | cargar | #DIV/0! | 0 | cargar | cargar |  | #DIV/0!
cargar | cargar | cargar | cargar | cargar | 1 | cargar | 10000 | cargar | #DIV/0! | 0 | cargar | cargar |  | #DIV/0!

## Base P.ALE TL2
COLADA | LOTE | Decarburación | [6 empty] | % DE PERLITA GRUESA | [11 empty] | %PG Promedio
[9 empty] | 1 |  | 2 |  | 3 |  | 4 |  | 5 |  | 6 |  |  | no tocar | en blanco cargar
|  | Promedio | Máximo |  | 4 VALORES A 90° |  |  |  | radio medio |  |  |  | centro |  |  |  | radio medio
71664 | 2220032271 | 0.0775 | 0.1 | T | 100 | 80 | 80 | 50 | 8 | 9 | 7 | 7 | 16 | 10 | 7 | 14 | 10 | 9 | 12 | 5 | 9.5
71664 | 2220032272 | 0.0825 | 0.12 | T | 120 | 80 | 70 | 60 | 12 | 8 | 10 | 11 | 15 | 11 | 13 | 9 | 7 | 13 | 7 | 8 | 10.33333
71664 | 2220032273 | 0.085 | 0.11 | T | 110 | 80 | 80 | 70 | 11 | 6 | 14 | 10 | 18 | 9 | 12 | 10 | 11 | 8 | 6 | 15 | 10.83333
71664 | 2220032275 | 0.0825 | 0.12 | T | 120 | 70 | 70 | 70 | 15 | 9 | 10 | 7 | 20 | 10 | 7 | 13 | 9 | 13 | 7 | 12 | 11
71664 | 2220032276 | 0.0775 | 0.13 | T | 130 | 70 | 60 | 50 | 12 | 10 | 8 | 11 | 22 | 9 | 13 | 11 | 9 | 10 | 14 | 9 | 11.5
71664 | 2220032279 | 0.085 | 0.13 | T | 130 | 110 | 60 | 40 | 8 | 14 | 10 | 7 | 17 | 12 | 8 | 12 | 10 | 9 | 11 | 13 | 10.91667
71666 | 2220032338 | 0.0675 | 0.1 | T | 100 | 80 | 50 | 40 | 12 | 9 | 5 | 13 | 19 | 8 | 16 | 7 | 13 | 8 | 7 | 10 | 10.58333
71666 | 2220032339 | 0.0675 | 0.11 | T | 110 | 100 | 30 | 30 | 6 | 11 | 14 | 7 | 18 | 6 | 14 | 13 | 15 | 6 | 12 | 10 | 11
71666 | 2220032340 | 0.07 | 0.11 | T | 110 | 90 | 40 | 40 | 16 | 8 | 8 | 11 | 16 | 10 | 11 | 14 | 9 | 12 | 10 | 10 | 11.25
71666 | 2220032341 | 0.0675 | 0.08 | T | 80 | 70 | 60 | 60 | 15 | 7 | 12 | 8 | 21 | 11 | 9 | 16 | 8 | 7 | 11 | 15 | 11.66667
71666 | 2220032342 | 0.07 | 0.11 | T | 110 | 100 | 40 | 30 | 9 | 13 | 9 | 11 | 17 | 8 | 16 | 8 | 14 | 10 | 9 | 9 | 11.08333
71666 | 2220032343 | 0.0625 | 0.11 | T | 110 | 70 | 40 | 30 | 10 | 6 | 15 | 10 | 16 | 11 | 9 | 13 | 12 | 8 | 12 | 7 | 10.75
71577 | 2220032081 | 0.0375 | 0.05 | T | 50 | 40 | 30 | 30 | 10 | 6 | 16 | 5 | 8 | 12 | 7 | 7 | 8 | 9 | 10 | 9 | 8.916667
71577 | 2220032082 | 0.03 | 0.04 | T | 40 | 30 | 30 | 20 | 7 | 8 | 14 | 6 | 7 | 8 | 11 | 9 | 12 | 8 | 13 | 12 | 9.583333
71577 | 2220032083 | 0.0325 | 0.04 | T | 40 | 40 | 30 | 20 | 5 | 9 | 11 | 8 | 10 | 9 | 9 | 9 | 8 | 10 | 9 | 8 | 8.75
71577 | 2220032084 | 0.04 | 0.05 | T | 50 | 40 | 40 | 30 | 14 | 3 | 16 | 5 | 5 | 12 | 10 | 7 | 8 | 8 | 11 | 5 | 8.666667
71577 | 2220032085 | 0.0275 | 0.04 | T | 40 | 30 | 20 | 20 | 8 | 5 | 12 | 9 | 9 | 8 | 11 | 8 | 10 | 5 | 8 | 9 | 8.5
71577 | 2220032086 | 0.0375 | 0.05 | T | 50 | 40 | 40 | 20 | 7 | 10 | 11 | 7 | 7 | 10 | 9 | 5 | 9 | 6 | 12 | 8 | 8.416667
71588 | 2220032199 | 0.04 | 0.05 | T | 50 | 40 | 40 | 30 | 4 | 8 | 7 | 8 | 14 | 6 | 13 | 5 | 12 | 4 | 14 | 5 | 8.333333
71588 | 2220032200 | 0.0375 | 0.05 | T | 50 | 40 | 30 | 30 | 7 | 4 | 14 | 3 | 16 | 5 | 8 | 8 | 10 | 5 | 13 | 3 | 8
71588 | 2220032201 | 0.03 | 0.04 | T | 40 | 30 | 30 | 20 | 7 | 2 | 3 | 8 | 11 | 9 | 12 | 14 | 4 | 8 | 11 | 6 | 7.916667
71588 | 2220032202 | 0.0475 | 0.07 | T | 70 | 50 | 40 | 30 | 4 | 8 | 5 | 11 | 15 | 5 | 6 | 12 | 7 | 10 | 3 | 12 | 8.166667
71588 | 2220032203 | 0.03 | 0.04 | T | 40 | 30 | 30 | 20 | 10 | 8 | 7 | 9 | 17 | 10 | 11 | 9 | 13 | 7 | 12 | 6 | 9.916667
71588 | 2220032204 | 0.0525 | 0.08 | T | 80 | 60 | 40 | 30 | 6 | 15 | 8 | 7 | 15 | 9 | 13 | 8 | 8 | 14 | 7 | 7 | 9.75
71587 | 2220031944 | 0.041 | 0.08 | T | 80 | 50 | 4 | 30 | 10 | 10 | 10 | 10 | 8 | 8 | 10 | 9 | 7 | 11 | 10 | 8 | 9.25
71587 | 2220031945 | 0.045 | 0.07 | T | 70 | 50 | 50 | 10 | 14 | 9 | 10 | 5 | 10 | 12 | 9 | 7 | 10 | 9 | 8 | 11 | 9.5
71587 | 2220031946 | 0.0625 | 0.11 | T | 110 | 90 | 40 | 10 | 8 | 9 | 9 | 9 | 7 | 9 | 10 | 11 | 8 | 10 | 9 | 6 | 8.75
71587 | 2220031947 | 0.0225 | 0.04 | T | 40 | 30 | 10 | 10 | 10 | 8 | 8 | 8 | 7 | 9 | 12 | 10 | 7 | 9 | 11 | 9 | 9
71587 | 2220031948 | 0.035 | 0.07 | T | 70 | 50 | 10 | 10 | 11 | 10 | 15 | 6 | 11 | 9 | 7 | 8 | 10 | 8 | 6 | 10 | 9.25
71587 | 2220031949 | 0.0275 | 0.04 | T | 40 | 40 | 20 | 10 | 9 | 7 | 11 | 6 | 13 | 8 | 10 | 10 | 9 | 11 | 8 | 7 | 9.083333
71578 | 2220032017 | 0.0575 | 0.07 | T | 70 | 70 | 50 | 40 | 12 | 4 | 7 | 6 | 9 | 10 | 12 | 10 | 12 | 9 | 7 | 10 | 9
71578 | 2220032018 | 0.06 | 0.09 | T | 90 | 70 | 40 | 40 | 7 | 8 | 11 | 9 | 9 | 10 | 12 | 8 | 8 | 10 | 14 | 10 | 9.666667
71578 | 2220032019 | 0.0525 | 0.08 | T | 80 | 70 | 40 | 20 | 8 | 6 | 12 | 8 | 11 | 10 | 7 | 9 | 6 | 8 | 8 | 11 | 8.666667
71578 | 2220032020 | 0.0625 | 0.09 | T | 90 | 90 | 40 | 30 | 12 | 8 | 13 | 10 | 8 | 4 | 11 | 6 | 7 | 11 | 12 | 8 | 9.166667
71578 | 2220032021 | 0.045 | 0.07 | T | 70 | 50 | 40 | 20 | 8 | 7 | 15 | 4 | 13 | 9 | 9 | 5 | 9 | 7 | 10 | 9 | 8.75
71578 | 2220032022 | 0.05 | 0.08 | T | 80 | 50 | 50 | 20 | 8 | 16 | 8 | 8 | 9 | 7 | 8 | 5 | 11 | 8 | 13 | 6 | 8.916667
71579 | 2220032154 | 0.055 | 0.08 | T | 80 | 60 | 40 | 40 | 9 | 6 | 11 | 13 | 12 | 9 | 12 | 9 | 8 | 6 | 10 | 8 | 9.416667
71579 | 2220032155 | 0.0475 | 0.07 | T | 70 | 60 | 20 | 40 | 11 | 8 | 5 | 12 | 9 | 7 | 8 | 6 | 10 | 7 | 10 | 11 | 8.666667
71579 | 2220032156 | 0.0375 | 0.05 | T | 50 | 20 | 40 | 40 | 10 | 6 | 16 | 5 | 8 | 11 | 9 | 6 | 7 | 8 | 9 | 10 | 8.75
71579 | 2220032157 | 0.0425 | 0.06 | T | 60 | 50 | 40 | 20 | 5 | 15 | 8 | 7 | 11 | 10 | 8 | 9 | 10 | 10 | 7 | 5 | 8.75
71579 | 2220032158 | 0.0375 | 0.05 | T | 50 | 40 | 40 | 20 | 13 | 7 | 9 | 14 | 7 | 7 | 11 | 6 | 7 | 9 | 8 | 7 | 8.75
71579 | 2220032159 | 0.03 | 0.05 | T | 50 | 30 | 20 | 20 | 12 | 4 | 7 | 6 | 9 | 7 | 12 | 10 | 9 | 11 | 9 | 8 | 8.666667
48683 | 2220031349 | 0.025 | 0.05 | T | 50 | 30 | 10 | 10 | 9 | 7 | 12 | 8 | 12 | 5 | 11 | 5 | 10 | 8 | 9 | 11 | 8.916667
48683 | 2220031350 | 0.025 | 0.06 | T | 60 | 20 | 10 | 10 | 8 | 7 | 8 | 14 | 8 | 13 | 5 | 12 | 9 | 7 | 10 | 8 | 9.083333
48683 | 2220031351 | 0.04 | 0.08 | T | 80 | 60 | 10 | 10 | 9 | 11 | 8 | 4 | 12 | 5 | 10 | 13 | 6 | 11 | 8 | 10 | 8.916667
48683 | 2220031352 | 0.04 | 0.08 | T | 80 | 60 | 10 | 10 | 7 | 12 | 5 | 11 | 7 | 10 | 8 | 9 | 10 | 9 | 11 | 7 | 8.833333
48683 | 2220031353 | 0.03 | 0.06 | T | 60 | 40 | 10 | 10 | 9 | 6 | 13 | 8 | 10 | 7 | 9 | 10 | 8 | 6 | 9 | 8 | 8.583333
48683 | 2220031354 | 0.0425 | 0.08 | T | 80 | 40 | 40 | 10 | 12 | 10 | 9 | 13 | 7 | 5 | 9 | 4 | 14 | 10 | 8 | 6 | 8.916667
48681 | 2220031421 | 0.0625 | 0.1 | T | 100 | 70 | 40 | 40 | 5 | 8 | 5 | 11 | 16 | 5 | 6 | 12 | 7 | 10 | 3 | 13 | 8.416667
48681 | 2220031422 | 0.0675 | 0.11 | T | 110 | 80 | 40 | 40 | 11 | 8 | 7 | 9 | 18 | 10 | 11 | 9 | 13 | 7 | 12 | 7 | 10.16667
48681 | 2220031423 | 0.0525 | 0.08 | T | 80 | 40 | 50 | 40 | 7 | 15 | 8 | 7 | 16 | 9 | 13 | 8 | 8 | 14 | 7 | 8 | 10
48681 | 2220031424 | 0.0675 | 0.11 | T | 110 | 80 | 40 | 40 | 14 | 7 | 12 | 8 | 18 | 11 | 9 | 16 | 8 | 7 | 11 | 14 | 11.25
48681 | 2220031425 | 0.055 | 0.08 | T | 80 | 60 | 40 | 40 | 10 | 13 | 9 | 11 | 16 | 8 | 16 | 8 | 14 | 10 | 9 | 10 | 11.16667
48681 | 2220031426 | 0.0675 | 0.1 | T | 100 | 90 | 40 | 40 | 11 | 6 | 15 | 10 | 15 | 11 | 9 | 13 | 12 | 8 | 12 | 8 | 10.83333
71576 | 2220031541 | 0.055 | 0.08 | T | 80 | 70 | 50 | 20 | 7 | 7 | 8 | 7 | 11 | 10 | 11 | 10 | 7 | 7 | 8 | 5 | 8.166667
71576 | 2220031542 | 0.0525 | 0.06 | T | 60 | 60 | 50 | 40 | 7 | 5 | 7 | 6 | 10 | 10 | 12 | 12 | 7 | 7 | 8 | 4 | 7.916667
71576 | 2220031543 | 0.045 | 0.07 | T | 70 | 50 | 40 | 20 | 9 | 7 | 8 | 7 | 12 | 12 | 11 | 10 | 7 | 7 | 8 | 7 | 8.75
71576 | 2220031544 | 0.0325 | 0.05 | T | 50 | 40 | 20 | 20 | 8 | 7 | 7 | 7 | 10 | 10 | 11 | 10 | 7 | 7 | 7 | 5 | 8
71576 | 2220031545 | 0.055 | 0.08 | T | 80 | 70 | 50 | 20 | 8 | 7 | 5 | 5 | 12 | 10 | 12 | 10 | 7 | 5 | 7 | 6 | 7.833333
71576 | 2220031549 | 0.045 | 0.07 | T | 70 | 50 | 40 | 20 | 7 | 7 | 8 | 7 | 11 | 10 | 10 | 10 | 7 | 7 | 7 | 5 | 8
48682 | 2220031476 | 0.0625 | 0.08 | T | 80 | 70 | 50 | 50 | 7 | 9 | 9 | 13 | 15 | 10 | 11 | 7 | 13 | 8 | 9 | 7 | 9.833333
48682 | 2220031477 | 0.0775 | 0.11 | T | 110 | 90 | 60 | 50 | 7 | 7 | 10 | 9 | 16 | 10 | 15 | 9 | 9 | 13 | 7 | 10 | 10.16667
48682 | 2220031478 | 0.0775 | 0.11 | T | 110 | 100 | 50 | 50 | 10 | 8 | 10 | 10 | 16 | 11 | 9 | 14 | 10 | 7 | 10 | 11 | 10.5
48682 | 2220031479 | 0.0525 | 0.08 | T | 80 | 60 | 40 | 30 | 9 | 10 | 8 | 7 | 17 | 8 | 16 | 7 | 11 | 10 | 8 | 12 | 10.25
48682 | 2220031480 | 0.07 | 0.1 | T | 100 | 90 | 50 | 40 | 14 | 3 | 15 | 9 | 18 | 10 | 12 | 9 | 9 | 7 | 10 | 10 | 10.5
48682 | 2220031481 | 0.06 | 0.09 | T | 90 | 70 | 40 | 40 | 10 | 11 | 7 | 9 | 16 | 11 | 9 | 12 | 15 | 8 | 12 | 7 | 10.58333
71228 | 2220031610 | 0.065 | 0.12 | T | 120 | 60 | 50 | 30 | 8 | 13 | 9 | 6 | 14 | 10 | 8 | 13 | 7 | 10 | 8 | 8 | 9.5
71228 | 2220031611 | 0.0675 | 0.11 | T | 110 | 70 | 70 | 20 | 8 | 7 | 12 | 8 | 17 | 9 | 14 | 9 | 10 | 9 | 7 | 10 | 10
71228 | 2220031612 | 0.0575 | 0.09 | T | 90 | 70 | 50 | 20 | 4 | 13 | 9 | 7 | 14 | 8 | 9 | 10 | 11 | 5 | 12 | 8 | 9.166667
71228 | 2220031613 | 0.075 | 0.15 | T | 150 | 70 | 50 | 30 | 15 | 8 | 6 | 9 | 17 | 11 | 7 | 14 | 8 | 9 | 9 | 10 | 10.25
71228 | 2220031614 | 0.06 | 0.11 | T | 110 | 70 | 30 | 30 | 11 | 9 | 8 | 5 | 16 | 8 | 13 | 10 | 8 | 6 | 11 | 9 | 9.5
71228 | 2220031615 | 0.06 | 0.09 | T | 90 | 80 | 40 | 30 | 7 | 12 | 10 | 9 | 15 | 10 | 8 | 11 | 8 | 13 | 10 | 7 | 10
70700 | 2220038297 | 0.0675 | 0.1 | T | 100 | 80 | 50 | 40 | 13 | 9 | 13 | 9 | 9 | 8 | 7 | 8 | 9 | 9 | 5 | 12 | 9.25
70700 | 2220038299 | 0.055 | 0.08 | T | 80 | 70 | 40 | 30 | 8 | 12 | 9 | 7 | 10 | 6 | 7 | 8 | 9 | 7 | 11 | 12 | 8.833333
70700 | 2220038301 | 0.0625 | 0.09 | T | 90 | 80 | 40 | 40 | 11 | 4 | 7 | 10 | 9 | 6 | 14 | 8 | 9 | 11 | 8 | 12 | 9.083333
70700 | 2220038302 | 0.0675 | 0.09 | T | 90 | 80 | 60 | 40 | 8 | 9 | 6 | 4 | 5 | 6 | 13 | 8 | 9 | 10 | 11 | 12 | 8.416667
70700 | 2220038304 | 0.055 | 0.08 | T | 80 | 70 | 40 | 30 | 11 | 12 | 8 | 9 | 5 | 6 | 7 | 8 | 9 | 9 | 11 | 12 | 8.916667
70700 | 2220038307 | 0.0525 | 0.08 | T | 80 | 70 | 30 | 30 | 10 | 10 | 8 | 9 | 5 | 8 | 7 | 8 | 9 | 10 | 11 | 12 | 8.916667
70702 | 2220038562 | 0.0525 | 0.08 | T | 80 | 60 | 40 | 30 | 7 | 11 | 6 | 7 | 5 | 10 | 7 | 8 | 9 | 7 | 12 | 9 | 8.166667
70702 | 2220038563 | 0.0625 | 0.09 | T | 90 | 80 | 40 | 40 | 8 | 2 | 8 | 7 | 11 | 10 | 12 | 9 | 5 | 10 | 6 | 5 | 7.75
70702 | 2220038564 | 0.055 | 0.09 | T | 90 | 70 | 30 | 30 | 8 | 8 | 10 | 5 | 13 | 9 | 10 | 6 | 13 | 8 | 7 | 9 | 8.833333
70702 | 2220038565 | 0.0525 | 0.08 | T | 80 | 70 | 30 | 30 | 8 | 6 | 4 | 7 | 12 | 10 | 11 | 10 | 12 | 6 | 8 | 3 | 8.083333
70702 | 2220038566 | 0.0475 | 0.08 | T | 80 | 60 | 30 | 20 | 7 | 2 | 8 | 6 | 13 | 11 | 8 | 12 | 9 | 3 | 8 | 7 | 7.833333
70702 | 2220038567 | 0.0575 | 0.09 | T | 90 | 70 | 40 | 30 | 4 | 10 | 7 | 5 | 12 | 10 | 11 | 11 | 6 | 10 | 8 | 5 | 8.25
49066 | 2220046054 | 0.0625 | 0.07 | T | 70 | 70 | 60 | 50 | 9 | 13 | 3 | 11 | 18 | 8 | 14 | 9 | 12 | 7 | 10 | 13 | 10.58333
49066 | 2220046056 | 0.0675 | 0.09 | T | 90 | 80 | 50 | 50 | 7 | 11 | 9 | 10 | 15 | 13 | 8 | 11 | 9 | 13 | 6 | 11 | 10.25
49066 | 2220046057 | 0.0675 | 0.12 | T | 120 | 90 | 30 | 30 | 12 | 8 | 9 | 5 | 15 | 11 | 13 | 6 | 11 | 9 | 12 | 7 | 9.833333
49066 | 2220046058 | 0.07 | 0.13 | T | 130 | 90 | 30 | 30 | 12 | 4 | 11 | 9 | 17 | 7 | 9 | 12 | 6 | 7 | 15 | 5 | 9.5
49066 | 2220046059 | 0.0675 | 0.14 | T | 140 | 80 | 30 | 20 | 8 | 10 | 9 | 7 | 20 | 8 | 10 | 11 | 10 | 8 | 12 | 7 | 10
49066 | 2220046060 | 0.075 | 0.12 | T | 120 | 90 | 50 | 40 | 9 | 8 | 14 | 8 | 18 | 12 | 9 | 13 | 9 | 14 | 10 | 8 | 11
49073 | 2220046405 | 0.055 | 0.07 | T | 70 | 70 | 50 | 30 | 5 | 6 | 4 | 10 | 11 | 10 | 10 | 6 | 5 | 13 | 8 | 10 | 8.166667
49073 | 2220046406 | 0.0575 | 0.08 | T | 80 | 70 | 50 | 30 | 6 | 5 | 7 | 10 | 10 | 9 | 7 | 12 | 10 | 8 | 12 | 9 | 8.75
49073 | 2220046407 | 0.0575 | 0.07 | T | 70 | 60 | 50 | 50 | 7 | 11 | 10 | 8 | 14 | 6 | 10 | 9 | 9 | 8 | 5 | 8 | 8.75
49073 | 2220046408 | 0.0625 | 0.09 | T | 90 | 60 | 50 | 50 | 6 | 6 | 12 | 10 | 12 | 11 | 10 | 7 | 8 | 7 | 9 | 6 | 8.666667
49073 | 2220046409 | 0.0775 | 0.13 | T | 130 | 100 | 40 | 40 | 9 | 6 | 10 | 8 | 14 | 7 | 11 | 6 | 7 | 9 | 6 | 14 | 8.916667
49073 | 2220046410 | 0.0725 | 0.11 | T | 110 | 80 | 60 | 40 | 7 | 10 | 6 | 11 | 12 | 7 | 12 | 8 | 10 | 8 | 11 | 4 | 8.833333
49077 | 2220046630 | 0.07 | 0.14 | T | 140 | 100 | 20 | 20 | 8 | 13 | 5 | 9 | 16 | 10 | 9 | 12 | 4 | 15 | 8 | 12 | 10.08333
49077 | 2220046632 | 0.0825 | 0.15 | T | 150 | 140 | 20 | 20 | 6 | 9 | 14 | 8 | 15 | 8 | 7 | 10 | 9 | 11 | 7 | 10 | 9.5
49077 | 2220046633 | 0.0725 | 0.12 | T | 120 | 80 | 50 | 40 | 5 | 11 | 8 | 9 | 13 | 10 | 6 | 12 | 10 | 8 | 8 | 7 | 8.916667
49077 | 2220046634 | 0.0675 | 0.12 | T | 120 | 100 | 30 | 20 | 10 | 7 | 9 | 6 | 16 | 8 | 12 | 9 | 14 | 4 | 6 | 9 | 9.166667
49077 | 2220046635 | 0.07 | 0.12 | T | 120 | 80 | 50 | 30 | 9 | 8 | 13 | 7 | 14 | 11 | 7 | 10 | 12 | 8 | 7 | 10 | 9.666667
49077 | 2220046636 | 0.07 | 0.12 | T | 120 | 120 | 20 | 20 | 14 | 6 | 8 | 9 | 15 | 9 | 12 | 8 | 9 | 7 | 13 | 9 | 9.916667
49070 | 2220047163 | 0.085 | 0.13 | T | 130 | 110 | 50 | 50 | 9 | 9 | 8 | 7 | 9 | 14 | 10 | 9 | 6 | 11 | 9 | 8 | 9.083333
49070 | 2220047164 | 0.0825 | 0.11 | T | 110 | 110 | 70 | 40 | 5 | 9 | 7 | 7 | 13 | 9 | 12 | 13 | 3 | 9 | 8 | 6 | 8.416667
49070 | 2220047165 | 0.0775 | 0.11 | T | 110 | 100 | 50 | 50 | 6 | 7 | 8 | 6 | 12 | 10 | 12 | 13 | 7 | 4 | 8 | 7 | 8.333333
49070 | 2220047166 | 0.075 | 0.11 | T | 110 | 100 | 50 | 40 | 3 | 7 | 8 | 6 | 10 | 13 | 11 | 9 | 9 | 8 | 11 | 5 | 8.333333
49070 | 2220047167 | 0.0725 | 0.1 | T | 100 | 80 | 60 | 50 | 8 | 10 | 8 | 8 | 9 | 7 | 9 | 12 | 8 | 10 | 6 | 7 | 8.5
49070 | 2220047169 | 0.075 | 0.12 | T | 120 | 70 | 60 | 50 | 5 | 7 | 8 | 7 | 11 | 14 | 12 | 13 | 8 | 7 | 8 | 3 | 8.583333
49064 | 2220051124 | 0.0725 | 0.1 | T | 100 | 90 | 50 | 50 | 12 | 8 | 10 | 11 | 15 | 11 | 8 | 11 | 9 | 13 | 6 | 11 | 10.41667
49064 | 2220051125 | 0.0625 | 0.1 | T | 100 | 80 | 40 | 30 | 11 | 6 | 14 | 10 | 18 | 9 | 13 | 6 | 11 | 9 | 12 | 7 | 10.5
49064 | 2220051126 | 0.0575 | 0.08 | T | 80 | 80 | 40 | 30 | 15 | 9 | 10 | 7 | 20 | 10 | 9 | 12 | 6 | 7 | 15 | 5 | 10.41667
49064 | 2220051127 | 0.07 | 0.1 | T | 100 | 90 | 50 | 40 | 12 | 10 | 8 | 11 | 22 | 9 | 10 | 11 | 10 | 8 | 12 | 7 | 10.83333
49064 | 2220051128 | 0.0525 | 0.07 | T | 70 | 70 | 40 | 30 | 8 | 14 | 10 | 7 | 17 | 12 | 9 | 13 | 9 | 14 | 10 | 8 | 10.91667
49064 | 2220051129 | 0.075 | 0.13 | T | 130 | 70 | 60 | 40 | 12 | 9 | 5 | 13 | 19 | 8 | 10 | 6 | 5 | 13 | 8 | 10 | 9.833333
49065 | 2220051100 | 0.08 | 0.14 | T | 140 | 100 | 40 | 40 | 6 | 11 | 14 | 7 | 18 | 6 | 7 | 12 | 10 | 8 | 12 | 9 | 10
49065 | 2220051101 | 0.065 | 0.1 | T | 100 | 90 | 40 | 30 | 16 | 8 | 8 | 11 | 16 | 10 | 10 | 9 | 9 | 8 | 5 | 8 | 9.833333
49065 | 2220051102 | 0.085 | 0.14 | T | 140 | 110 | 50 | 40 | 15 | 7 | 12 | 8 | 21 | 11 | 10 | 7 | 8 | 7 | 9 | 6 | 10.08333
49065 | 2220051103 | 0.07 | 0.1 | T | 100 | 90 | 50 | 40 | 9 | 13 | 9 | 11 | 17 | 8 | 11 | 6 | 7 | 9 | 6 | 14 | 10
49065 | 2220051104 | 0.065 | 0.1 | T | 100 | 80 | 40 | 40 | 10 | 6 | 15 | 10 | 16 | 11 | 12 | 8 | 10 | 8 | 11 | 4 | 10.08333
49065 | 2220051105 | 0.075 | 0.13 | T | 130 | 80 | 50 | 40 | 10 | 6 | 16 | 5 | 8 | 12 | 9 | 12 | 4 | 15 | 8 | 12 | 9.75
cargar | cargar | #DIV/0! | 0 | T | [16 empty] | #DIV/0!
cargar | cargar | #DIV/0! | 0 | T | [16 empty] | #DIV/0!
cargar | cargar | #DIV/0! | 0 | T | [16 empty] | #DIV/0!
cargar | cargar | #DIV/0! | 0 | T | [16 empty] | #DIV/0!
cargar | cargar | #DIV/0! | 0 | T | [16 empty] | #DIV/0!
cargar | cargar | #DIV/0! | 0 | T | [16 empty] | #DIV/0!
cargar | cargar | #DIV/0! | 0 | T | [16 empty] | #DIV/0!
cargar | cargar | #DIV/0! | 0 | T | [16 empty] | #DIV/0!
cargar | cargar | #DIV/0! | 0 | T | [16 empty] | #DIV/0!
cargar | cargar | #DIV/0! | 0 | T | [16 empty] | #DIV/0!
cargar | cargar | #DIV/0! | 0 | T | [16 empty] | #DIV/0!
cargar | cargar | #DIV/0! | 0 | T | [16 empty] | #DIV/0!
cargar | cargar | #DIV/0! | 0 | T | [16 empty] | #DIV/0!
cargar | cargar | #DIV/0! | 0 | T | [16 empty] | #DIV/0!
cargar | cargar | #DIV/0! | 0 | T | [16 empty] | #DIV/0!
cargar | cargar | #DIV/0! | 0 | T | [16 empty] | #DIV/0!
cargar | cargar | #DIV/0! | 0 | T | [16 empty] | #DIV/0!
cargar | cargar | #DIV/0! | 0 | T | [16 empty] | #DIV/0!
cargar | cargar | #DIV/0! | 0 | T | [16 empty] | #DIV/0!
cargar | cargar | #DIV/0! | 0 | T | [16 empty] | #DIV/0!
cargar | cargar | #DIV/0! | 0 | T | [16 empty] | #DIV/0!
cargar | cargar | #DIV/0! | 0 | T | [16 empty] | #DIV/0!
cargar | cargar | #DIV/0! | 0 | T | [16 empty] | #DIV/0!
cargar | cargar | #DIV/0! | 0 | T | [16 empty] | #DIV/0!
cargar | cargar | #DIV/0! | 0 | T | [16 empty] | #DIV/0!
cargar | cargar | #DIV/0! | 0 | T | [16 empty] | #DIV/0!
cargar | cargar | #DIV/0! | 0 | T | [16 empty] | #DIV/0!
cargar | cargar | #DIV/0! | 0 | T | [16 empty] | #DIV/0!
cargar | cargar | #DIV/0! | 0 | T | [16 empty] | #DIV/0!
cargar | cargar | #DIV/0! | 0 | T | [16 empty] | #DIV/0!
cargar | cargar | #DIV/0! | 0 | T | [16 empty] | #DIV/0!
cargar | cargar | #DIV/0! | 0 | T | [16 empty] | #DIV/0!
cargar | cargar | #DIV/0! | 0 | T | [16 empty] | #DIV/0!
cargar | cargar | #DIV/0! | 0 | T | [16 empty] | #DIV/0!
cargar | cargar | #DIV/0! | 0 | T | [16 empty] | #DIV/0!
cargar | cargar | #DIV/0! | 0 | T | [16 empty] | #DIV/0!
cargar | cargar | #DIV/0! | 0 | T | [16 empty] | #DIV/0!
cargar | cargar | #DIV/0! | 0 | T | [16 empty] | #DIV/0!
cargar | cargar | #DIV/0! | 0 | T | [16 empty] | #DIV/0!
cargar | cargar | #DIV/0! | 0 | T | [16 empty] | #DIV/0!
cargar | cargar | #DIV/0! | 0 | T | [16 empty] | #DIV/0!
cargar | cargar | #DIV/0! | 0 | T | [16 empty] | #DIV/0!
cargar | cargar | #DIV/0! | 0 | T | [16 empty] | #DIV/0!
cargar | cargar | #DIV/0! | 0 | T | [16 empty] | #DIV/0!
cargar | cargar | #DIV/0! | 0 | T | [16 empty] | #DIV/0!
cargar | cargar | #DIV/0! | 0 | T | [16 empty] | #DIV/0!
cargar | cargar | #DIV/0! | 0 | T | [16 empty] | #DIV/0!
cargar | cargar | #DIV/0! | 0 | T | [16 empty] | #DIV/0!
cargar | cargar | #DIV/0! | 0 | T | [16 empty] | #DIV/0!
cargar | cargar | #DIV/0! | 0 | T | [16 empty] | #DIV/0!
cargar | cargar | #DIV/0! | 0 | T | [16 empty] | #DIV/0!
cargar | cargar | #DIV/0! | 0 | T | [16 empty] | #DIV/0!
cargar | cargar | #DIV/0! | 0 | T | [16 empty] | #DIV/0!
cargar | cargar | #DIV/0! | 0 | T | [16 empty] | #DIV/0!
cargar | cargar | #DIV/0! | 0 | T | [16 empty] | #DIV/0!
cargar | cargar | #DIV/0! | 0 | T | [16 empty] | #DIV/0!
cargar | cargar | #DIV/0! | 0 | T | [16 empty] | #DIV/0!
cargar | cargar | #DIV/0! | 0 | T | [16 empty] | #DIV/0!
cargar | cargar | #DIV/0! | 0 | T | [16 empty] | #DIV/0!
cargar | cargar | #DIV/0! | 0 | T | [16 empty] | #DIV/0!
cargar | cargar | #DIV/0! | 0 | T | [16 empty] | #DIV/0!
cargar | cargar | #DIV/0! | 0 | T | [16 empty] | #DIV/0!
cargar | cargar | #DIV/0! | 0 | T | [16 empty] | #DIV/0!
cargar | cargar | #DIV/0! | 0 | T | [16 empty] | #DIV/0!
cargar | cargar | #DIV/0! | 0 | T | [16 empty] | #DIV/0!
cargar | cargar | #DIV/0! | 0 | T | [16 empty] | #DIV/0!
cargar | cargar | #DIV/0! | 0 | T | [16 empty] | #DIV/0!
cargar | cargar | #DIV/0! | 0 | T | [16 empty] | #DIV/0!
cargar | cargar | #DIV/0! | 0 | T | [16 empty] | #DIV/0!
cargar | cargar | #DIV/0! | 0 | T | [16 empty] | #DIV/0!
cargar | cargar | #DIV/0! | 0 | T | [16 empty] | #DIV/0!
cargar | cargar | #DIV/0! | 0 | T | [16 empty] | #DIV/0!
cargar | cargar | #DIV/0! | 0 | T | [16 empty] | #DIV/0!
cargar | cargar | #DIV/0! | 0 | T | [16 empty] | #DIV/0!
cargar | cargar | #DIV/0! | 0 | T | [16 empty] | #DIV/0!
cargar | cargar | #DIV/0! | 0 | T | [16 empty] | #DIV/0!
cargar | cargar | #DIV/0! | 0 | T | [16 empty] | #DIV/0!
cargar | cargar | #DIV/0! | 0 | T | [16 empty] | #DIV/0!
cargar | cargar | #DIV/0! | 0 | T | [16 empty] | #DIV/0!
cargar | cargar | #DIV/0! | 0 | T | [16 empty] | #DIV/0!
cargar | cargar | #DIV/0! | 0 | T | [16 empty] | #DIV/0!
cargar | cargar | #DIV/0! | 0 | T | [16 empty] | #DIV/0!
cargar | cargar | #DIV/0! | 0 | T | [16 empty] | #DIV/0!
cargar | cargar | #DIV/0! | 0 | T | [16 empty] | #DIV/0!
cargar | cargar | #DIV/0! | 0 | T | [16 empty] | #DIV/0!
cargar | cargar | #DIV/0! | 0 | T | [16 empty] | #DIV/0!
cargar | cargar | #DIV/0! | 0 | T | [16 empty] | #DIV/0!
cargar | cargar | #DIV/0! | 0 | T | [16 empty] | #DIV/0!
cargar | cargar | #DIV/0! | 0 | T | [16 empty] | #DIV/0!
cargar | cargar | #DIV/0! | 0 | T | [16 empty] | #DIV/0!
cargar | cargar | #DIV/0! | 0 | T | [16 empty] | #DIV/0!
cargar | cargar | #DIV/0! | 0 | T | [16 empty] | #DIV/0!
cargar | cargar | #DIV/0! | 0 | T | [16 empty] | #DIV/0!
cargar | cargar | #DIV/0! | 0 | T | [16 empty] | #DIV/0!
cargar | cargar | #DIV/0! | 0 | T | [16 empty] | #DIV/0!
cargar | cargar | #DIV/0! | 0 | T | [16 empty] | #DIV/0!
cargar | cargar | #DIV/0! | 0 | T | [16 empty] | #DIV/0!
cargar | cargar | #DIV/0! | 0 | T | [16 empty] | #DIV/0!
cargar | cargar | #DIV/0! | 0 | T | [16 empty] | #DIV/0!
cargar | cargar | #DIV/0! | 0 | T | [16 empty] | #DIV/0!
cargar | cargar | #DIV/0! | 0 | T | [16 empty] | #DIV/0!
cargar | cargar | #DIV/0! | 0 | T | [16 empty] | #DIV/0!
cargar | cargar | #DIV/0! | 0 | T | [16 empty] | #DIV/0!
cargar | cargar | #DIV/0! | 0 | T | [16 empty] | #DIV/0!
cargar | cargar | #DIV/0! | 0 | T | [16 empty] | #DIV/0!
cargar | cargar | #DIV/0! | 0 | T | [16 empty] | #DIV/0!
cargar | cargar | #DIV/0! | 0 | T | [16 empty] | #DIV/0!
cargar | cargar | #DIV/0! | 0 | T | [16 empty] | #DIV/0!
cargar | cargar | #DIV/0! | 0 | T | [16 empty] | #DIV/0!
cargar | cargar | #DIV/0! | 0 | T | [16 empty] | #DIV/0!
cargar | cargar | #DIV/0! | 0 | T | [16 empty] | #DIV/0!
cargar | cargar | #DIV/0! | 0 | T | [16 empty] | #DIV/0!
cargar | cargar | #DIV/0! | 0 | T | [16 empty] | #DIV/0!
cargar | cargar | #DIV/0! | 0 | T | [16 empty] | #DIV/0!
cargar | cargar | #DIV/0! | 0 | T | [16 empty] | #DIV/0!
cargar | cargar | #DIV/0! | 0 | T | [16 empty] | #DIV/0!
cargar | cargar | #DIV/0! | 0 | T | [16 empty] | #DIV/0!
cargar | cargar | #DIV/0! | 0 | T | [16 empty] | #DIV/0!
cargar | cargar | #DIV/0! | 0 | T | [16 empty] | #DIV/0!
cargar | cargar | #DIV/0! | 0 | T | [16 empty] | #DIV/0!
cargar | cargar | #DIV/0! | 0 | T | [16 empty] | #DIV/0!
cargar | cargar | #DIV/0! | 0 | T | [16 empty] | #DIV/0!
cargar | cargar | #DIV/0! | 0 | T | [16 empty] | #DIV/0!
cargar | cargar | #DIV/0! | 0 | T | [16 empty] | #DIV/0!
cargar | cargar | #DIV/0! | 0 | T | [16 empty] | #DIV/0!
cargar | cargar | #DIV/0! | 0 | T | [16 empty] | #DIV/0!
cargar | cargar | #DIV/0! | 0 | T | [16 empty] | #DIV/0!
cargar | cargar | #DIV/0! | 0 | T | [16 empty] | #DIV/0!
cargar | cargar | #DIV/0! | 0 | T | [16 empty] | #DIV/0!
cargar | cargar | #DIV/0! | 0 | T | [16 empty] | #DIV/0!
cargar | cargar | #DIV/0! | 0 | T | [16 empty] | #DIV/0!
cargar | cargar | #DIV/0! | 0 | T | [16 empty] | #DIV/0!
cargar | cargar | #DIV/0! | 0 | T | [16 empty] | #DIV/0!
cargar | cargar | #DIV/0! | 0 | T | [16 empty] | #DIV/0!
cargar | cargar | #DIV/0! | 0 | T | [16 empty] | #DIV/0!
cargar | cargar | #DIV/0! | 0 | T | [16 empty] | #DIV/0!
cargar | cargar | #DIV/0! | 0 | T | [16 empty] | #DIV/0!
cargar | cargar | #DIV/0! | 0 | T | [16 empty] | #DIV/0!
cargar | cargar | #DIV/0! | 0 | T | [16 empty] | #DIV/0!
cargar | cargar | #DIV/0! | 0 | T | [16 empty] | #DIV/0!
cargar | cargar | #DIV/0! | 0 | T | [16 empty] | #DIV/0!
cargar | cargar | #DIV/0! | 0 | T | [16 empty] | #DIV/0!
cargar | cargar | #DIV/0! | 0 | T | [16 empty] | #DIV/0!
cargar | cargar | #DIV/0! | 0 | T | [16 empty] | #DIV/0!
cargar | cargar | #DIV/0! | 0 | T | [16 empty] | #DIV/0!
cargar | cargar | #DIV/0! | 0 | T | [16 empty] | #DIV/0!
cargar | cargar | #DIV/0! | 0 | T | [16 empty] | #DIV/0!
cargar | cargar | #DIV/0! | 0 | T | [16 empty] | #DIV/0!
cargar | cargar | #DIV/0! | 0 | T | [16 empty] | #DIV/0!
cargar | cargar | #DIV/0! | 0 | T | [16 empty] | #DIV/0!
cargar | cargar | #DIV/0! | 0 | T | [16 empty] | #DIV/0!
cargar | cargar | #DIV/0! | 0 | T | [16 empty] | #DIV/0!
cargar | cargar | #DIV/0! | 0 | T | [16 empty] | #DIV/0!
cargar | cargar | #DIV/0! | 0 | T | [16 empty] | #DIV/0!
cargar | cargar | #DIV/0! | 0 | T | [16 empty] | #DIV/0!
cargar | cargar | #DIV/0! | 0 | T | [16 empty] | #DIV/0!
cargar | cargar | #DIV/0! | 0 | T | [16 empty] | #DIV/0!
cargar | cargar | #DIV/0! | 0 | T | [16 empty] | #DIV/0!
cargar | cargar | #DIV/0! | 0 | T | [16 empty] | #DIV/0!
cargar | cargar | #DIV/0! | 0 | T | [16 empty] | #DIV/0!
cargar | cargar | #DIV/0! | 0 | T | [16 empty] | #DIV/0!
cargar | cargar | #DIV/0! | 0 | T | [16 empty] | #DIV/0!
cargar | cargar | #DIV/0! | 0 | T | [16 empty] | #DIV/0!
cargar | cargar | #DIV/0! | 0 | T | [16 empty] | #DIV/0!
cargar | cargar | #DIV/0! | 0 | T | [16 empty] | #DIV/0!
cargar | cargar | #DIV/0! | 0 | T | [16 empty] | #DIV/0!
cargar | cargar | #DIV/0! | 0 | T | [16 empty] | #DIV/0!
cargar | cargar | #DIV/0! | 0 | T | [16 empty] | #DIV/0!
cargar | cargar | #DIV/0! | 0 | T | [16 empty] | #DIV/0!
cargar | cargar | #DIV/0! | 0 | T | [16 empty] | #DIV/0!
cargar | cargar | #DIV/0! | 0 | T | [16 empty] | #DIV/0!
cargar | cargar | #DIV/0! | 0 | T | [16 empty] | #DIV/0!
cargar | cargar | #DIV/0! | 0 | T | [16 empty] | #DIV/0!
cargar | cargar | #DIV/0! | 0 | T | [16 empty] | #DIV/0!
cargar | cargar | #DIV/0! | 0 | T | [16 empty] | #DIV/0!
cargar | cargar | #DIV/0! | 0 | T | [16 empty] | #DIV/0!
cargar | cargar | #DIV/0! | 0 | T | [16 empty] | #DIV/0!
cargar | cargar | #DIV/0! | 0 | T | [16 empty] | #DIV/0!
cargar | cargar | #DIV/0! | 0 | T | [16 empty] | #DIV/0!
cargar | cargar | #DIV/0! | 0 | T | [16 empty] | #DIV/0!
cargar | cargar | #DIV/0! | 0 | T | [16 empty] | #DIV/0!
cargar | cargar | #DIV/0! | 0 | T | [16 empty] | #DIV/0!
cargar | cargar | #DIV/0! | 0 | T | [16 empty] | #DIV/0!
cargar | cargar | #DIV/0! | 0 | T | [16 empty] | #DIV/0!
cargar | cargar | #DIV/0! | 0 | T | [16 empty] | #DIV/0!
cargar | cargar | #DIV/0! | 0 | T | [16 empty] | #DIV/0!
cargar | cargar | #DIV/0! | 0 | T | [16 empty] | #DIV/0!
cargar | cargar | #DIV/0! | 0 | T | [16 empty] | #DIV/0!
cargar | cargar | #DIV/0! | 0 | T | [16 empty] | #DIV/0!
cargar | cargar | #DIV/0! | 0 | T | [16 empty] | #DIV/0!
cargar | cargar | #DIV/0! | 0 | T | [16 empty] | #DIV/0!
cargar | cargar | #DIV/0! | 0 | T | [16 empty] | #DIV/0!
cargar | cargar | #DIV/0! | 0 | T | [16 empty] | #DIV/0!
cargar | cargar | #DIV/0! | 0 | T | [16 empty] | #DIV/0!
cargar | cargar | #DIV/0! | 0 | T | [16 empty] | #DIV/0!
cargar | cargar | #DIV/0! | 0 | T | [16 empty] | #DIV/0!
cargar | cargar | #DIV/0! | 0 | T | [16 empty] | #DIV/0!
cargar | cargar | #DIV/0! | 0 | T | [16 empty] | #DIV/0!
cargar | cargar | #DIV/0! | 0 | T | [16 empty] | #DIV/0!
cargar | cargar | #DIV/0! | 0 | T | [16 empty] | #DIV/0!
cargar | cargar | #DIV/0! | 0 | T | [16 empty] | #DIV/0!
cargar | cargar | #DIV/0! | 0 | T | [16 empty] | #DIV/0!
cargar | cargar | #DIV/0! | 0 | T | [16 empty] | #DIV/0!
cargar | cargar | #DIV/0! | 0 | T | [16 empty] | #DIV/0!
cargar | cargar | #DIV/0! | 0 | T | [16 empty] | #DIV/0!
cargar | cargar | #DIV/0! | 0 | T | [16 empty] | #DIV/0!
cargar | cargar | #DIV/0! | 0 | T | [16 empty] | #DIV/0!
cargar | cargar | #DIV/0! | 0 | T | [16 empty] | #DIV/0!
cargar | cargar | #DIV/0! | 0 | T | [16 empty] | #DIV/0!
cargar | cargar | #DIV/0! | 0 | T | [16 empty] | #DIV/0!
cargar | cargar | #DIV/0! | 0 | T | [16 empty] | #DIV/0!
cargar | cargar | #DIV/0! | 0 | T | [16 empty] | #DIV/0!
cargar | cargar | #DIV/0! | 0 | T | [16 empty] | #DIV/0!
cargar | cargar | #DIV/0! | 0 | T | [16 empty] | #DIV/0!
cargar | cargar | #DIV/0! | 0 | T | [16 empty] | #DIV/0!
cargar | cargar | #DIV/0! | 0 | T | [16 empty] | #DIV/0!
cargar | cargar | #DIV/0! | 0 | T | [16 empty] | #DIV/0!
cargar | cargar | #DIV/0! | 0 | T | [16 empty] | #DIV/0!
cargar | cargar | #DIV/0! | 0 | T | [16 empty] | #DIV/0!
cargar | cargar | #DIV/0! | 0 | T | [16 empty] | #DIV/0!
cargar | cargar | #DIV/0! | 0 | T | [16 empty] | #DIV/0!
cargar | cargar | #DIV/0! | 0 | T | [16 empty] | #DIV/0!
cargar | cargar | #DIV/0! | 0 | T | [16 empty] | #DIV/0!
cargar | cargar | #DIV/0! | 0 | T | [16 empty] | #DIV/0!
cargar | cargar | #DIV/0! | 0 | T | [16 empty] | #DIV/0!
cargar | cargar | #DIV/0! | 0 | T | [16 empty] | #DIV/0!
cargar | cargar | #DIV/0! | 0 | T | [16 empty] | #DIV/0!
cargar | cargar | #DIV/0! | 0 | T | [16 empty] | #DIV/0!
cargar | cargar | #DIV/0! | 0 | T | [16 empty] | #DIV/0!
cargar | cargar | #DIV/0! | 0 | T | [16 empty] | #DIV/0!
cargar | cargar | #DIV/0! | 0 | T | [16 empty] | #DIV/0!
cargar | cargar | #DIV/0! | 0 | T | [16 empty] | #DIV/0!
cargar | cargar | #DIV/0! | 0 | T | [16 empty] | #DIV/0!
cargar | cargar | #DIV/0! | 0 | T | [16 empty] | #DIV/0!
cargar | cargar | #DIV/0! | 0 | T | [16 empty] | #DIV/0!
cargar | cargar | #DIV/0! | 0 | T | [16 empty] | #DIV/0!
cargar | cargar | #DIV/0! | 0 | T | [16 empty] | #DIV/0!
cargar | cargar | #DIV/0! | 0 | T | [16 empty] | #DIV/0!
cargar | cargar | #DIV/0! | 0 | T | [16 empty] | #DIV/0!
cargar | cargar | #DIV/0! | 0 | T | [16 empty] | #DIV/0!
cargar | cargar | #DIV/0! | 0 | T | [16 empty] | #DIV/0!
cargar | cargar | #DIV/0! | 0 | T | [16 empty] | #DIV/0!
cargar | cargar | #DIV/0! | 0 | T | [16 empty] | #DIV/0!
cargar | cargar | #DIV/0! | 0 | T | [16 empty] | #DIV/0!
cargar | cargar | #DIV/0! | 0 | T | [16 empty] | #DIV/0!
cargar | cargar | #DIV/0! | 0 | T | [16 empty] | #DIV/0!
cargar | cargar | #DIV/0! | 0 | T | [16 empty] | #DIV/0!
cargar | cargar | #DIV/0! | 0 | T | [16 empty] | #DIV/0!
cargar | cargar | #DIV/0! | 0 | T | [16 empty] | #DIV/0!
cargar | cargar | #DIV/0! | 0 | T | [16 empty] | #DIV/0!
cargar | cargar | #DIV/0! | 0 | T | [16 empty] | #DIV/0!
cargar | cargar | #DIV/0! | 0 | T | [16 empty] | #DIV/0!
cargar | cargar | #DIV/0! | 0 | T | [16 empty] | #DIV/0!
cargar | cargar | #DIV/0! | 0 | T | [16 empty] | #DIV/0!
cargar | cargar | #DIV/0! | 0 | T | [16 empty] | #DIV/0!
cargar | cargar | #DIV/0! | 0 | T | [16 empty] | #DIV/0!
cargar | cargar | #DIV/0! | 0 | T | [16 empty] | #DIV/0!
cargar | cargar | #DIV/0! | 0 | T | [16 empty] | #DIV/0!
cargar | cargar | #DIV/0! | 0 | T | [16 empty] | #DIV/0!
cargar | cargar | #DIV/0! | 0 | T | [16 empty] | #DIV/0!
cargar | cargar | #DIV/0! | 0 | T | [16 empty] | #DIV/0!
cargar | cargar | #DIV/0! | 0 | T | [16 empty] | #DIV/0!
cargar | cargar | #DIV/0! | 0 | T | [16 empty] | #DIV/0!
cargar | cargar | #DIV/0! | 0 | T | [16 empty] | #DIV/0!
cargar | cargar | #DIV/0! | 0 | T | [16 empty] | #DIV/0!
cargar | cargar | #DIV/0! | 0 | T | [16 empty] | #DIV/0!
cargar | cargar | #DIV/0! | 0 | T | [16 empty] | #DIV/0!
cargar | cargar | #DIV/0! | 0 | T | [16 empty] | #DIV/0!
cargar | cargar | #DIV/0! | 0 | T | [16 empty] | #DIV/0!
cargar | cargar | #DIV/0! | 0 | T | [16 empty] | #DIV/0!
cargar | cargar | #DIV/0! | 0 | T | [16 empty] | #DIV/0!
cargar | cargar | #DIV/0! | 0 | T | [16 empty] | #DIV/0!
cargar | cargar | #DIV/0! | 0 | T | [16 empty] | #DIV/0!
cargar | cargar | #DIV/0! | 0 | T | [16 empty] | #DIV/0!
cargar | cargar | #DIV/0! | 0 | T | [16 empty] | #DIV/0!
cargar | cargar | #DIV/0! | 0 | T | [16 empty] | #DIV/0!
cargar | cargar | #DIV/0! | 0 | T | [16 empty] | #DIV/0!
cargar | cargar | #DIV/0! | 0 | T | [16 empty] | #DIV/0!
cargar | cargar | #DIV/0! | 0 | T | [16 empty] | #DIV/0!
cargar | cargar | #DIV/0! | 0 | T | [16 empty] | #DIV/0!
cargar | cargar | #DIV/0! | 0 | T | [16 empty] | #DIV/0!
cargar | cargar | #DIV/0! | 0 | T | [16 empty] | #DIV/0!
cargar | cargar | #DIV/0! | 0 | T | [16 empty] | #DIV/0!
cargar | cargar | #DIV/0! | 0 | T | [16 empty] | #DIV/0!
cargar | cargar | #DIV/0! | 0 | T | [16 empty] | #DIV/0!
cargar | cargar | #DIV/0! | 0 | T | [16 empty] | #DIV/0!
cargar | cargar | #DIV/0! | 0 | T | [16 empty] | #DIV/0!
cargar | cargar | #DIV/0! | 0 | T | [16 empty] | #DIV/0!
cargar | cargar | #DIV/0! | 0 | T | [16 empty] | #DIV/0!
cargar | cargar | #DIV/0! | 0 | T | [16 empty] | #DIV/0!
cargar | cargar | #DIV/0! | 0 | T | [16 empty] | #DIV/0!
cargar | cargar | #DIV/0! | 0 | T | [16 empty] | #DIV/0!
cargar | cargar | #DIV/0! | 0 | T | [16 empty] | #DIV/0!
cargar | cargar | #DIV/0! | 0 | T | [16 empty] | #DIV/0!
cargar | cargar | #DIV/0! | 0 | T | [16 empty] | #DIV/0!
cargar | cargar | #DIV/0! | 0 | T | [16 empty] | #DIV/0!
cargar | cargar | #DIV/0! | 0 | T | [16 empty] | #DIV/0!
cargar | cargar | #DIV/0! | 0 | T | [16 empty] | #DIV/0!
cargar | cargar | #DIV/0! | 0 | T | [16 empty] | #DIV/0!
cargar | cargar | #DIV/0! | 0 | T | [16 empty] | #DIV/0!
cargar | cargar | #DIV/0! | 0 | T | [16 empty] | #DIV/0!
cargar | cargar | #DIV/0! | 0 | T | [16 empty] | #DIV/0!
cargar | cargar | #DIV/0! | 0 | T | [16 empty] | #DIV/0!
cargar | cargar | #DIV/0! | 0 | T | [16 empty] | #DIV/0!
cargar | cargar | #DIV/0! | 0 | T | [16 empty] | #DIV/0!
cargar | cargar | #DIV/0! | 0 | T | [16 empty] | #DIV/0!
cargar | cargar | #DIV/0! | 0 | T | [16 empty] | #DIV/0!
cargar | cargar | #DIV/0! | 0 | T | [16 empty] | #DIV/0!
cargar | cargar | #DIV/0! | 0 | T | [16 empty] | #DIV/0!
cargar | cargar | #DIV/0! | 0 | T | [16 empty] | #DIV/0!
cargar | cargar | #DIV/0! | 0 | T | [16 empty] | #DIV/0!
cargar | cargar | #DIV/0! | 0 | T | [16 empty] | #DIV/0!
cargar | cargar | #DIV/0! | 0 | T | [16 empty] | #DIV/0!
cargar | cargar | #DIV/0! | 0 | T | [16 empty] | #DIV/0!
cargar | cargar | #DIV/0! | 0 | T | [16 empty] | #DIV/0!
cargar | cargar | #DIV/0! | 0 | T | [16 empty] | #DIV/0!
cargar | cargar | #DIV/0! | 0 | T | [16 empty] | #DIV/0!
cargar | cargar | #DIV/0! | 0 | T | [16 empty] | #DIV/0!
cargar | cargar | #DIV/0! | 0 | T | [16 empty] | #DIV/0!
cargar | cargar | #DIV/0! | 0 | T | [16 empty] | #DIV/0!
cargar | cargar | #DIV/0! | 0 | T | [16 empty] | #DIV/0!
cargar | cargar | #DIV/0! | 0 | T | [16 empty] | #DIV/0!
cargar | cargar | #DIV/0! | 0 | T | [16 empty] | #DIV/0!
cargar | cargar | #DIV/0! | 0 | T | [16 empty] | #DIV/0!
cargar | cargar | #DIV/0! | 0 | T | [16 empty] | #DIV/0!
cargar | cargar | #DIV/0! | 0 | T | [16 empty] | #DIV/0!
cargar | cargar | #DIV/0! | 0 | T | [16 empty] | #DIV/0!
cargar | cargar | #DIV/0! | 0 | T | [16 empty] | #DIV/0!
cargar | cargar | #DIV/0! | 0 | T | [16 empty] | #DIV/0!
cargar | cargar | #DIV/0! | 0 | T | [16 empty] | #DIV/0!
cargar | cargar | #DIV/0! | 0 | T | [16 empty] | #DIV/0!
cargar | cargar | #DIV/0! | 0 | T | [16 empty] | #DIV/0!
cargar | cargar | #DIV/0! | 0 | T | [16 empty] | #DIV/0!
cargar | cargar | #DIV/0! | 0 | T | [16 empty] | #DIV/0!
cargar | cargar | #DIV/0! | 0 | T | [16 empty] | #DIV/0!
cargar | cargar | #DIV/0! | 0 | T | [16 empty] | #DIV/0!
cargar | cargar | #DIV/0! | 0 | T | [16 empty] | #DIV/0!
cargar | cargar | #DIV/0! | 0 | T | [16 empty] | #DIV/0!
cargar | cargar | #DIV/0! | 0 | T | [16 empty] | #DIV/0!
cargar | cargar | #DIV/0! | 0 | T | [16 empty] | #DIV/0!
cargar | cargar | #DIV/0! | 0 | T | [16 empty] | #DIV/0!
cargar | cargar | #DIV/0! | 0 | T | [16 empty] | #DIV/0!
cargar | cargar | #DIV/0! | 0 | T | [16 empty] | #DIV/0!
cargar | cargar | #DIV/0! | 0 | T | [16 empty] | #DIV/0!
cargar | cargar | #DIV/0! | 0 | T | [16 empty] | #DIV/0!
cargar | cargar | #DIV/0! | 0 | T | [16 empty] | #DIV/0!
cargar | cargar | #DIV/0! | 0 | T | [16 empty] | #DIV/0!
cargar | cargar | #DIV/0! | 0 | T | [16 empty] | #DIV/0!
cargar | cargar | #DIV/0! | 0 | T | [16 empty] | #DIV/0!
cargar | cargar | #DIV/0! | 0 | T | [16 empty] | #DIV/0!
cargar | cargar | #DIV/0! | 0 | T | [16 empty] | #DIV/0!
cargar | cargar | #DIV/0! | 0 | T | [16 empty] | #DIV/0!
cargar | cargar | #DIV/0! | 0 | T | [16 empty] | #DIV/0!
cargar | cargar | #DIV/0! | 0 | T | [16 empty] | #DIV/0!
cargar | cargar | #DIV/0! | 0 | T | [16 empty] | #DIV/0!
cargar | cargar | #DIV/0! | 0 | T | [16 empty] | #DIV/0!
cargar | cargar | #DIV/0! | 0 | T | [16 empty] | #DIV/0!
cargar | cargar | #DIV/0! | 0 | T | [16 empty] | #DIV/0!
cargar | cargar | #DIV/0! | 0 | T | [16 empty] | #DIV/0!
cargar | cargar | #DIV/0! | 0 | T | [16 empty] | #DIV/0!
cargar | cargar | #DIV/0! | 0 | T | [16 empty] | #DIV/0!
cargar | cargar | #DIV/0! | 0 | T | [16 empty] | #DIV/0!
cargar | cargar | #DIV/0! | 0 | T | [16 empty] | #DIV/0!
cargar | cargar | #DIV/0! | 0 | T | [16 empty] | #DIV/0!
cargar | cargar | #DIV/0! | 0 | T | [16 empty] | #DIV/0!
cargar | cargar | #DIV/0! | 0 | T | [16 empty] | #DIV/0!
cargar | cargar | #DIV/0! | 0 | T | [16 empty] | #DIV/0!
cargar | cargar | #DIV/0! | 0 | T | [16 empty] | #DIV/0!
cargar | cargar | #DIV/0! | 0 | T | [16 empty] | #DIV/0!
cargar | cargar | #DIV/0! | 0 | T | [16 empty] | #DIV/0!
cargar | cargar | #DIV/0! | 0 | T | [16 empty] | #DIV/0!
cargar | cargar | #DIV/0! | 0 | T | [16 empty] | #DIV/0!
cargar | cargar | #DIV/0! | 0 | T | [16 empty] | #DIV/0!
cargar | cargar | #DIV/0! | 0 | T | [16 empty] | #DIV/0!
cargar | cargar | #DIV/0! | 0 | T | [16 empty] | #DIV/0!
cargar | cargar | #DIV/0! | 0 | T | [16 empty] | #DIV/0!
10000 | 1 | #DIV/0! | 0 | T | [16 empty] | #DIV/0!

## Condición Aptitud
Materiales para Cliente PTA ALE
En el caso de impedimento de determinación de alguna característica de análisis (decarburación, segregación, profundidad de defecto, etc.) por falta de muestras, entrega parcial del número de estas, destrucción, o visualización insuficiente; pedir inmediatamente el muestreo necesario para cumplimentar los ensayos de aptitud.
Decarburación | Promedio hasta 1,5%DN -> Se libera. De 1,5 a 2% DN-> Se consulta a Metalurgista / Ing. Prod.
No se acepta decarburación total (Ferrita libre)
El valor del punto máximo debe ser menor o igual a dos (2) veces el valor promedio.
Prof. Defecto | Medición hasta 1,5%DN -> Se libera. De 1,5 a 3% DN se consulta a Metalurgista / Ing. Prod.
En caso de incumplimiento de la colada -> Solicitar remuestreo.
Segregación | Se acepta colada menor o igual a 50% de muestras con Tipo 3 (T3).
Colada con Tipo 4, se chatarrea rollo y consulta a Metalurgista / Ing. Prod.
Colada mayor de 50% de muestras con Tipo 3 (T3) -> Se consulta a Metalurgista / Ing. Prod.
En caso de incumplimiento de la colada -> Solicitar remuestreo.
Cementita | Se consulta Metalurgista / Ing. Prod. para liberación al encontrar T3 o T4.
1082B6-> Se aprueba 3 muestras T3 (en 12 muestras). Se rechaza por 4 muestras T3 o 1 muestra T4.
Martensita | 1082B6 -> Se consulta a Metalurgista / Ing. Prod. para liberación en caso de MBM.
Perlita | Sobre medición de coladas, promedio de 6 puntos por muestra, se libera según tabla a continuación por grado de acero.
| entre 1050-1060 | <30% de PG
| entre 1065-1072 | <20% de PG
| entre 1075-1082 | <15% de PG
Inclusiones | Como condición estadística.
Macro Incl. | Como condición estadística.
Fase Amarilla | Como condición estadística. Deseable máximo = 6%.

## PTA ALE-TL3
|  |  |  | Cliente: PTA ALE | [11 empty] | no tocar |  | en blanco cargar
Gerencia Tecnica |  |  |  | Laboratorio Metalográfico | [7 empty] | NI LAB MET 01
FECHA DE LAMINACIÓN | N° ESTUDIO | CÓDIGO MATERIAL | O.F. | PASTILLA N° | ROLLO N° | GRADO | COLADA | DIÁM (mm) | DECARB. TOTAL | DECARB.VALOR MÁX. | PROF. DEF. Máx. (mm) | SEGREG | CEMENTITA | %PG (prom) | Observaciones | LIMPIEZA INCLUSIONARIA (ASTM E 45 - A )
[16 empty] | A |  | B |  | C |  | D |  | OVERSIZE(m)
[16 empty] | F | G | F | G | F | G | F | G
2020-05-01 | 11826-20 | 285512 | 14514797 | 3133 - 34 | 2020012356 | 1082BMTZ | 66254 | 7 | 0.0175 | 0.03 | 0.03 | 1 | 0 | 5.833333
2020-05-01 | 11826-20 | 285512 | 14514797 | 3133 - 34 | 2020012360 | 1082BMTZ | 66254 | 7 | 0.015 | 0.02 |  | 1 | 1 | 7.166667
2020-05-01 | 11826-20 | 285512 | 14514797 | 3133 - 34 | 2020012367 | 1082BMTZ | 66254 | 7 | 0.01 | 0.02 |  | 1 | 0 | 7.583333
2020-05-01 | 11826-20 | 285512 | 14514797 | 3133 - 34 | 2020012369 | 1082BMTZ | 42877 | 7 | 0.0125 | 0.03 |  | 1 | 0 | 7.333333
2020-05-01 | 11826-20 | 285512 | 14514797 | 3133 - 34 | 2020012372 | 1082BMTZ | 42877 | 7 | 0.01 | 0.02 | 0.03 | 1 | 0 | 6.916667
2020-05-01 | 11826-20 | 285512 | 14514797 | 3133 - 34 | 2020012376 | 1082BMTZ | 42877 | 7 | 0.01 | 0.02 |  | 2 | 0 | #DIV/0! | Multiples bandas de Martensita
2020-05-01 | 11826-20 | 285512 | 14514797 | 3135 | 2020012378 | 1082BMTZ | 42886 | 7 | 0.015 | 0.02 |  | 1 | 1 | #DIV/0! | Multiples bandas de Martensita
2020-05-01 | 11826-20 | 285512 | 14514797 | 3135 | 2020012384 | 1082BMTZ | 42886 | 7 | 0.01 | 0.02 |  | 1 | 0 | 7
2020-05-08 | 11847-20 | 221424 | 14520260 | 3163 - 64 | 2020013615 | 1082A3 | 46353 | 9 | 0.0375 | 0.05 |  | 2 | 0 | 8.666667
2020-05-08 | 11847-20 | 221424 | 14520260 | 3163 - 64 | 2020013616 | 1082A3 | 46353 | 9 | 0.0175 | 0.03 |  | 2 | 1 | 9
2020-05-08 | 11847-20 | 221424 | 14520260 | 3163 - 64 | 2020013619 | 1082A3 | 46353 | 9 | 0.01 | 0.02 |  | 2 | 0 | 8.583333
2020-05-08 | 11847-20 | 221424 | 14520260 | 3163 - 64 | 2020013620 | 1082A3 | 46353 | 9 | 0.0175 | 0.03 |  | 2 | 0 | 8.416667
2020-05-12 | 11855-20 | 241083 | 14520378 | 3180 | 2020014739 | 1075E1C | 48029 | 8 | 0.03 | 0.04 |  | 1 | 0 | 9.5
2020-05-12 | 11855-20 | 241083 | 14520378 | 3180 | 2020014742 | 1075E1C | 48029 | 8 | 0.0275 | 0.05 |  | 2 | 0 | 9
2020-05-12 | 11855-20 | 241083 | 14520378 | 3180 | 2020014916 | 1075E1C | 48029 | 8 | 0.04 | 0.06 | 0.07 | 2 | 1 | 9.916667
2020-05-12 | 11855-20 | 241083 | 14520378 | 3180 | 2020014918 | 1075E1C | 48029 | 8 | 0.0325 | 0.05 | 0.17 | 2 | 0 | 9.25
2020-05-12 | 11855-20 | 241083 | 14520378 | 3180 | 2020014920 | 1075E1C | 48029 | 8 | 0.0275 | 0.04 |  | 1 | 0 | 9.083333
2020-05-12 | 11855-20 | 241083 | 14520378 | 3180 | 2020014921 | 1075E1C | 48029 | 8 | 0.0325 | 0.05 |  | 2 | 0 | 10.25
2020-05-12 | 11855-20 | 241083 | 14520378 | 3186 | 2020014924 | 1075E1C | 47799 | 8 | 0.0175 | 0.03 |  | 2 | 0 | 8.916667
2020-05-12 | 11855-20 | 241083 | 14520378 | 3186 | 2020014925 | 1075E1C | 47799 | 8 | 0.015 | 0.02 |  | 2 | 0 | 9.083333
2020-05-12 | 11855-20 | 241083 | 14520378 | 3186 | 2020014937 | 1075E1C | 47799 | 8 | 0.0225 | 0.03 |  | 2 | 0 | 8.833333
2020-05-12 | 11855-20 | 241083 | 14520378 | 3186 | 2020014938 | 1075E1C | 47799 | 8 | 0.01 | 0.02 |  | 2 | 0 | 9
2020-05-12 | 11855-20 | 241083 | 14520378 | 3186 | 2020014952 | 1075E1C | 47799 | 8 | 0.0125 | 0.03 |  | 1 | 0 | 8.75
2020-05-12 | 11855-20 | 241083 | 14520378 | 3186 | 2020014955 | 1075E1C | 47799 | 8 | 0.0175 | 0.03 |  | 2 | 1 | 9.083333
2020-05-12 | 11855-20 | 241083 | 14520378 | 3188 | 2020014960 | 1075E1C | 47800 | 8 | 0.0225 | 0.03 |  | 2 | 0 | 8.166667
2020-05-12 | 11855-20 | 241083 | 14520378 | 3188 | 2020014963 | 1075E1C | 47800 | 8 | 0.0175 | 0.03 |  | 1 | 0 | 8.416667
2020-05-12 | 11855-20 | 241083 | 14520378 | 3188 | 2020014965 | 1075E1C | 47800 | 8 | 0.0175 | 0.03 |  | 2 | 0 | 8.833333
2020-05-12 | 11855-20 | 241083 | 14520378 | 3188 | 2020014966 | 1075E1C | 47800 | 8 | 0.015 | 0.02 |  | 1 | 0 | 8.833333
2020-05-12 | 11855-20 | 241083 | 14520378 | 3188 | 2020014967 | 1075E1C | 47800 | 8 | 0.01 | 0.02 | 0.1 | 1 | 0 | 8.666667
2020-05-12 | 11855-20 | 241083 | 14520378 | 3188 | 2020014968 | 1075E1C | 47800 | 8 | 0.0125 | 0.03 |  | 2 | 0 | 8.916667
2020-05-13 | 11861-20 | 201273 | 14520394 | 3189 - 90 | 2020015403 | 1075E1C | 47800 | 14.29 | 0.04 | 0.05 |  | 2 | 0 | 8.083333
2020-05-13 | 11861-20 | 201273 | 14520394 | 3189 - 90 | 2020015410 | 1075E1C | 47800 | 14.29 | 0.0575 | 0.07 |  | 2 | 0 | 7.833333
2020-05-13 | 11861-20 | 201273 | 14520394 | 3189 - 90 | 2020015413 | 1075E1C | 47800 | 14.29 | 0.05 | 0.06 |  | 1 | 0 | 7.583333
2020-06-02 | 11912-20 | 203902 | 14533116 | 3303 | 2020017594 | 1069A1 | 46075 | cargar | 0.03 | 0.04 |  | 2 |  | 8.083333
2020-06-02 | 11912-20 | 203902 | 14533116 | 3303 | 2020017596 | 1069A1 | 46075 | cargar | 0.0225 | 0.03 |  | 1 |  | 7.833333
2020-06-02 | 11912-20 | 203902 | 14533116 | 3303 | 2020017600 | 1069A1 | 46075 | cargar | 0.0175 | 0.03 |  | 1 |  | 8.25
2020-06-02 | 11912-20 | 203902 | 14533116 | 3304 | 2020017559 | 1069A1 | 45677 | cargar | 0.015 | 0.02 |  | 2 |  | 8.75
2020-06-02 | 11912-20 | 203902 | 14533116 | 3304 | 2020017568 | 1069A1 | 45677 | cargar | 0.01 | 0.02 |  | 2 |  | 8.666667
2020-06-02 | 11912-20 | 203902 | 14533116 | 3304 | 2020017569 | 1069A1 | 45677 | cargar | 0.01 | 0.02 |  | 1 |  | 8.5
2020-06-02 | 11912-20 | 203902 | 14533116 | 3304 | 2020017570 | 1069A1 | 45677 | cargar | 0.0125 | 0.03 |  | 1 |  | 8.416667
2020-06-02 | 11912-20 | 203902 | 14533116 | 3304 | 2020017571 | 1069A1 | 45677 | cargar | 0.0175 | 0.03 |  | 1 |  | 8.333333
2020-06-02 | 11912-20 | 203902 | 14533116 | 3310 | 2020017551 | 1069A1 | 46074 | cargar | 0.015 | 0.02 |  | 1 |  | 8.833333
2020-06-02 | 11912-20 | 203902 | 14533116 | 3310 | 2020017556 | 1069A1 | 46074 | cargar | 0.0125 | 0.02 |  | 2 |  | 8.75
2020-06-02 | 11912-20 | 203902 | 14533116 | 3310 | 2020017557 | 1069A1 | 46074 | cargar | 0.015 | 0.03 |  | 1 |  | 8.666667
2020-06-20 | 11956-20 | 208811 | 14544172 | 3329 | 2020019226 | 1052 E1A | 48637 | 5.5 | 0.0425 | 0.06 |  | 2 |  | 10.5 | Segregación descentrada
2020-06-20 | 11956-20 | 208811 | 14544172 | 3329 | 2020019227 | 1052 E1A | 48637 | 5.5 | 0.0375 | 0.05 |  | 2 |  | 9.083333 | Segregación descentrada
2020-06-20 | 11956-21 | 208811 | 14544172 | 3329 | 2020019228 | 1052 E1A | 48637 | 5.5 | 0.045 | 0.07 |  | 3 |  | 9.5 | Segregación descentrada
2020-06-20 | 11956-22 | 208811 | 14544172 | 3329 | 2020019229 | 1052 E1A | 48637 | 5.5 | 0.04 | 0.06 |  | 1 |  | 9.083333
2020-06-20 | 11956-23 | 208811 | 14544172 | 3329 | 2020019230 | 1052 E1A | 48637 | 5.5 | 0.045 | 0.07 |  | 3 |  | 9.5 | Segregación descentrada
2020-06-23 | 11959-20 | 203902 | 14544432 | 3333 | 2020019566 | 1069A1 | 46075 | 5.5 | 0.0325 | 0.05 |  | 1 |  | 11.08333
2020-06-23 | 11959-20 | 203902 | 14544432 | 3333 | 2020019568 | 1069A1 | 46075 | 5.5 | 0.0375 | 0.06 | 0.24 | 2 |  | 10.66667
2020-06-23 | 11959-20 | 203902 | 14544432 | 3333 | 2020019577 | 1069A1 | 46075 | 5.5 | 0.035 | 0.05 | 0.05 | 1 |  | 10.5
2020-06-23 | 11959-20 | 203902 | 14544432 | 3333 | 2020019578 | 1069A1 | 46075 | 5.5 | 0.055 | 0.07 | 0.17 | 1 |  | 10.75
2020-06-23 | 11959-20 | 203902 | 14544432 | 3333 | 2020019581 | 1069A1 | 46075 | 5.5 | 0.035 | 0.05 |  | 3 |  | 9.833333
2020-06-23 | 11959-20 | 203902 | 14544432 | 3333 | 2020019585 | 1069A1 | 46075 | 5.5 | 0.0325 | 0.05 |  | 2 |  | 9.833333
2020-06-23 | 11959-20 | 203902 | 14544432 | 3334 | 2020019593 | 1069A1 | 46077 | 5.5 | 0.015 | 0.02 |  | 1 |  | 9.5
2020-06-23 | 11959-20 | 203902 | 14544432 | 3334 | 2020019595 | 1069A1 | 46077 | 5.5 | 0.01 | 0.01 |  | 2 |  | 9.5
2020-06-23 | 11959-20 | 203902 | 14544432 | 3334 | 2020019598 | 1069A1 | 46077 | 5.5 | 0.01 | 0.01 |  | 1 |  | 9.083333
2020-06-23 | 11959-20 | 203902 | 14544432 | 3334 | 2020019599 | 1069A1 | 46077 | 5.5 | 0.01 | 0.01 |  | 1 |  | 8.166667
2020-06-23 | 11959-20 | 203902 | 14544432 | 3334 | 2020019602 | 1069A1 | 46077 | 5.5 | 0.0125 | 0.02 |  | 1 |  | 8.5
2020-06-23 | 11959-20 | 203902 | 14544432 | 3334 | 2020019606 | 1069A1 | 46077 | 5.5 | 0.0125 | 0.02 |  | 2 |  | 9.083333
2020-06-24 | 11963-20 | 245462 | 14545150 | 3335 | 2020019938 | 1075E1C | 47800 | 6.4 | 0.015 | 0.03 |  | 2 | 1 | 9.833333
2020-06-24 | 11963-20 | 245462 | 14545150 | 3335 | 2020019939 | 1075E1C | 47800 | 6.4 | 0.01 | 0.01 |  | 1 | 0 | 10.16667
2020-06-24 | 11963-20 | 245462 | 14545150 | 3335 | 2020019940 | 1075E1C | 47800 | 6.4 | 0.01 | 0.01 |  | 1 | 0 | 10.41667
2020-06-24 | 11963-20 | 245462 | 14545150 | 3335 | 2020019941 | 1075E1C | 47800 | 6.4 | 0.0125 | 0.02 |  | 2 | 0 | 10.66667
2020-06-24 | 11963-20 | 245462 | 14545150 | 3335 | 2020019944 | 1075E1C | 47800 | 6.4 | 0.015 | 0.03 |  | 1 | 0 | 10.33333
2020-06-24 | 11963-20 | 245462 | 14545150 | 3335 | 2020019945 | 1075E1C | 47800 | 6.4 | 0.02 | 0.04 |  | 2 | 1 | 10.16667
2020-06-25 | 11971-20 | 205537 | 14545156 | 3350 | 2020020384 | 1052E1A | 48637 | 8 | 0.0625 | 0.1 |  | 2 |  | 8.666667
2020-06-25 | 11971-20 | 205537 | 14545156 | 3350 | 2020020385 | 1052E1A | 48637 | 8 | 0.06 | 0.09 |  | 2 |  | 9.5
2020-06-25 | 11971-20 | 205537 | 14545156 | 3350 | 2020020386 | 1052E1A | 48637 | 8 | 0.07 | 0.09 |  | 3 |  | 8.333333
2020-07-15 | 11995-20 | 208730 | 14549512 | 3382/83 | 2020022788 | 1072 A4 | 72532 | 5.5 | 0.02 | 0.03 |  | 1 |  | 10
2020-07-15 | 11995-20 | 208730 | 14549512 | 3382/83 | 2020022789 | 1072 A4 | 72532 | 5.5 | 0.02 | 0.03 |  | 2 |  | 10 | Estructura heterogenea
2020-07-15 | 11995-20 | 208730 | 14549512 | 3382/83 | 2020022790 | 1072 A4 | 72532 | 5.5 | 0.02 | 0.03 |  | 2 |  | 9.333333
2020-07-15 | 11995-20 | 208730 | 14549512 | 3382/83 | 2020022791 | 1072 A4 | 72532 | 5.5 | 0.02 | 0.03 |  | 1 |  | 9.5
2020-07-15 | 11995-20 | 208730 | 14549512 | 3382/83 | 2020022792 | 1072 A4 | 72532 | 5.5 | 0.0225 | 0.04 |  | 2 |  | 8.833333 | Estructura heterogenea
2020-07-15 | 11995-20 | 208730 | 14549512 | 3382/83 | 2020022793 | 1072 A4 | 72532 | 5.5 | 0.02 | 0.03 |  | 2 |  | 9.25 | Estructura heterogenea
2020-07-15 | 11995-20 | 208730 | 14549512 | 3382/83 | 2020022834 | 1072 A4 | 72531 | 5.5 | 0.02 | 0.03 |  | 2 |  | 9.333333
2020-07-15 | 11995-20 | 208730 | 14549512 | 3382/83 | 2020022835 | 1072 A4 | 72531 | 5.5 | 0.02 | 0.03 |  | 2 |  | 9.166667 | Estructura heterogenea
2020-07-15 | 11995-20 | 208730 | 14549512 | 3382/83 | 2020022842 | 1072 A4 | 72531 | 5.5 | 0.025 | 0.05 | 0.05 | 1 |  | 9.083333
2020-07-15 | 11995-20 | 208730 | 14549512 | 3382/83 | 2020022843 | 1072 A4 | 72531 | 5.5 | 0.02 | 0.03 |  | 1 |  | 9.75
2020-07-15 | 11995-20 | 208730 | 14549512 | 3382/83 | 2020022847 | 1072 A4 | 72531 | 5.5 | 0.02 | 0.03 |  | 1 |  | 8.916667
2020-07-15 | 11995-20 | 208730 | 14549512 | 3382/83 | 2020022851 | 1072 A4 | 72531 | 5.5 | 0.0225 | 0.04 | 0.07 | 2 |  | 9.75 | Estructura heterogenea
23/072020 | 12007-20 | 205594 | 14563273 | 3392-93 | 2020023136 | 1072 A4 | 72530 | 10 | 0.01 | 0.01 |  | 2 | 1 | 9.666667
23/072020 | 12007-20 | 205594 | 14563273 | 3392-93 | 2020023137 | 1072 A4 | 72530 | 10 | 0.0175 | 0.04 |  | 1 | 0 | 9.416667
23/072020 | 12007-20 | 205594 | 14563273 | 3392-93 | 2020023138 | 1072 A4 | 72530 | 10 | 0.01 | 0.01 |  | 3 | 1 | 9.5
23/072020 | 12007-20 | 205594 | 14563273 | 3392-93 | 2020023139 | 1072 A4 | 72530 | 10 | 0.0225 | 0.06 |  | 2 | 0 | 9.5
23/072020 | 12007-20 | 205594 | 14563273 | 3392-93 | 2020023140 | 1072 A4 | 72530 | 10 | 0.01 | 0.01 |  | 3 | 1 | 9.416667
23/072020 | 12007-20 | 205594 | 14563273 | 3392-93 | 2020023141 | 1072 A4 | 72530 | 10 | 0.0175 | 0.04 | 0.13 | 1 | 0 | 9.916667
23/072020 | 12007-20 | 205594 | 14563273 | 3394-95 | 2020023126 | 1072 A4 | 72531 | 10 | 0.0175 | 0.04 |  | 3 | 1 | 9.25
23/072020 | 12007-20 | 205594 | 14563273 | 3394-95 | 2020023127 | 1072 A4 | 72531 | 10 | 0.02 | 0.05 |  | 2 | 0 | 9.083333
23/072020 | 12007-20 | 205594 | 14563273 | 3394-95 | 2020023128 | 1072 A4 | 72531 | 10 | 0.0175 | 0.04 |  | 3 | 2 | 10.5
23/072020 | 12007-20 | 205594 | 14563273 | 3394-95 | 2020023129 | 1072 A4 | 72531 | 10 | 0.02 | 0.05 |  | 3 | 1 | 10.25
23/072020 | 12007-20 | 205594 | 14563273 | 3394-95 | 2020023130 | 1072 A4 | 72531 | 10 | 0.01 | 0.01 |  | 2 | 0 | 11.5
23/072020 | 12007-20 | 205594 | 14563273 | 3394-95 | 2020023131 | 1072 A4 | 72531 | 10 | 0.01 | 0.01 |  | 1 | 0 | 11.5
2020-07-24 | 12009-20 | 245462 | 14563317 | 3397 | 2020024075 | 1075E1C | 72534 | 6.4 | 0.02 | 0.03 |  | 1 | 0 | 10.25
2020-07-24 | 12009-20 | 245462 | 14563317 | 3397 | 2020024076 | 1075E1C | 72534 | 6.4 | 0.0275 | 0.04 | 0.03 | 1 | 0 | 9.916667
2020-07-24 | 12009-20 | 245462 | 14563317 | 3397 | 2020024080 | 1075E1C | 72534 | 6.4 | 0.025 | 0.04 |  | 2 | 0 | 10
2020-07-24 | 12009-20 | 245462 | 14563317 | 3397 | 2020024081 | 1075E1C | 72534 | 6.4 | 0.0225 | 0.04 |  | 2 | 0 | 10.5
2020-07-24 | 12009-20 | 245462 | 14563317 | 3397 | 2020024084 | 1075E1C | 72534 | 6.4 | 0.0325 | 0.04 |  | 2 | 0 | 9.583333
2020-07-24 | 12009-20 | 245462 | 14563317 | 3397 | 2020024085 | 1075E1C | 72534 | 6.4 | 0.015 | 0.03 |  | 3 | 1 | 10.66667
2020-08-02 | 12023-20 | 208811 | 14569229 | 3415 | 2020026949 | 1052E1A | 72511 | 5.5 | 0.04 | 0.06 |  | 1 |  | 10.58333
2020-08-02 | 12023-20 | 208811 | 14569229 | 3415 | 2020026950 | 1052E1A | 72511 | 5.5 | 0.0375 | 0.05 |  | 1 |  | 11.16667
2020-08-02 | 12023-20 | 208811 | 14569229 | 3415 | 2020026951 | 1052E1A | 72511 | 5.5 | 0.0425 | 0.07 |  | 1 |  | 10.75
2020-08-02 | 12023-20 | 208811 | 14569229 | 3415 | 2020026952 | 1052E1A | 72511 | 5.5 | 0.04 | 0.06 | 0.21 | 2 |  | 10.25
2020-08-02 | 12023-20 | 208811 | 14569229 | 3415 | 2020026953 | 1052E1A | 72511 | 5.5 | 0.0325 | 0.05 |  | 1 |  | 11
2020-08-02 | 12023-20 | 208811 | 14569229 | 3415 | 2020026954 | 1052E1A | 72511 | 5.5 | 0.045 | 0.07 | 0.11 | 2 |  | 10.83333
2020-08-02 | 12023-20 | 208811 | 14569229 | 3416 | 2020026936 | 1052E1A | 72512 | 5.5 | 0.0325 | 0.05 | 0.05 | 1 |  | 11.33333
2020-08-02 | 12023-20 | 208811 | 14569229 | 3416 | 2020026937 | 1052E1A | 72512 | 5.5 | 0.035 | 0.06 |  | 2 |  | 11.08333
2020-08-02 | 12023-20 | 208811 | 14569229 | 3416 | 2020026938 | 1052E1A | 72512 | 5.5 | 0.0325 | 0.05 |  | 1 |  | 10.75
2020-08-02 | 12023-20 | 208811 | 14569229 | 3416 | 2020026939 | 1052E1A | 72512 | 5.5 | 0.03 | 0.05 |  | 1 |  | 8.75
2020-08-02 | 12023-20 | 208811 | 14569229 | 3416 | 2020026940 | 1052E1A | 72512 | 5.5 | 0.03 | 0.05 |  | 1 |  | 9.583333
2020-08-02 | 12023-20 | 208811 | 14569229 | 3416 | 2020026941 | 1052E1A | 72512 | 5.5 | 0.03 | 0.05 |  | 1 |  | 8.583333
2020-08-02 | 12024-20 | 208730 | 14569236 | 3417 | 2020026765 | 1072A4 | 72530 | 5.5 | 0.0275 | 0.05 |  | 1 |  | 10
2020-08-02 | 12024-20 | 208730 | 14569236 | 3417 | 2020026766 | 1072A4 | 72530 | 5.5 | 0.025 | 0.04 |  | 1 |  | 9.833333
2020-08-02 | 12024-20 | 208730 | 14569236 | 3417 | 2020026767 | 1072A4 | 72530 | 5.5 | 0.025 | 0.04 |  | 1 |  | 10.91667
2020-08-02 | 12024-20 | 208730 | 14569236 | 3417 | 2020026768 | 1072A4 | 72530 | 5.5 | 0.0325 | 0.06 | 0.06 | 2 |  | 10.83333
2020-08-02 | 12024-20 | 208730 | 14569236 | 3417 | 2020026769 | 1072A4 | 72530 | 5.5 | 0.025 | 0.04 |  | 3 |  | 10.5
2020-08-02 | 12024-20 | 208730 | 14569236 | 3417 | 2020026770 | 1072A4 | 72530 | 5.5 | 0.025 | 0.04 |  | 2 |  | 8
2020-08-05 | 12049-20 | 203902 | 14569233 | 3434 | 2020028002 | 1069A1 | 10200 | 5.5 | 0.0175 | 0.03 |  | 2 |  | 8.75
2020-08-05 | 12049-20 | 203902 | 14569233 | 3434 | 2020028004 | 1069A1 | 10200 | 5.5 | 0.015 | 0.02 |  | 2 |  | 8.666667
2020-08-05 | 12049-20 | 203902 | 14569233 | 3434 | 2020028005 | 1069A1 | 10200 | 5.5 | 0.01 | 0.02 |  | 1 |  | 8.5
2020-08-05 | 12049-20 | 203902 | 14569233 | 3434 | 2020028008 | 1069A1 | 10200 | 5.5 | 0.0225 | 0.03 |  | 2 |  | 8.416667
2020-08-05 | 12049-20 | 203902 | 14569233 | 3434 | 2020028013 | 1069A1 | 10200 | 5.5 | 0.015 | 0.02 |  | 1 |  | 9.083333
2020-08-05 | 12049-20 | 203902 | 14569233 | 3434 | 2020028014 | 1069A1 | 10200 | 5.5 | 0.0175 | 0.03 |  | 1 |  | 9
2020-08-05 | 12048-20 | 208729 | 14569232 | 3435 | 2020027933 | 1060E1B | 10198 | 5.5 | 0.0325 | 0.06 |  | 1 |  | 9.583333
2020-08-05 | 12048-20 | 208729 | 14569232 | 3435 | 2020027934 | 1060E1B | 10198 | 5.5 | 0.015 | 0.03 |  | 2 |  | 9
2020-08-05 | 12048-20 | 208729 | 14569232 | 3435 | 2020027948 | 1060E1B | 10198 | 5.5 | 0.01 | 0.01 |  | 1 |  | 9.416667
2020-08-05 | 12048-20 | 208729 | 14569232 | 3435 | 2020027949 | 1060E1B | 10198 | 5.5 | 0.0125 | 0.02 |  | 1 |  | 9.916667
2020-08-05 | 12048-20 | 208729 | 14569232 | 3435 | 2020027954 | 1060E1B | 10198 | 5.5 | 0.01 | 0.01 |  | 2 |  | 10.33333
2020-08-05 | 12048-20 | 208729 | 14569232 | 3435 | 2020027955 | 1060E1B | 10198 | 5.5 | 0.01 | 0.01 |  | 1 |  | 10.58333
2020-08-05 | 12048-20 | 208729 | 14569232 | 3436 | 2020027967 | 1060E1B | 10197 | 5.5 | 0.015 | 0.03 |  | 2 |  | 9
2020-08-05 | 12048-20 | 208729 | 14569232 | 3436 | 2020027968 | 1060E1B | 10197 | 5.5 | 0.0125 | 0.02 |  | 1 |  | 9
2020-08-05 | 12048-20 | 208729 | 14569232 | 3436 | 2020027970 | 1060E1B | 10197 | 5.5 | 0.0125 | 0.02 |  | 1 |  | 9.416667
2020-08-05 | 12048-20 | 208729 | 14569232 | 3436 | 2020027971 | 1060E1B | 10197 | 5.5 | 0.015 | 0.03 |  | 2 |  | 9.583333
2020-08-05 | 12048-20 | 208729 | 14569232 | 3436 | 2020027973 | 1060E1B | 10197 | 5.5 | 0.0125 | 0.02 |  | 1 |  | 9.75
2020-08-05 | 12048-20 | 208729 | 14569232 | 3436 | 2020027974 | 1060E1B | 10197 | 5.5 | 0.015 | 0.03 |  | 2 |  | 9.333333
2020-08-07 | 12053-20 | 201684 | 14575011 | 3443 | 2020028761 | 1060E1B | 10197 | 12.7 | 0.02 | 0.05 |  | 2 |  | 9.083333
2020-08-07 | 12053-20 | 201684 | 14575011 | 3443 | 2020028764 | 1060E1B | 10197 | 12.7 | 0.0325 | 0.07 |  | 2 |  | 9.666667
2020-08-07 | 12053-20 | 201684 | 14575011 | 3443 | 2020028768 | 1060E1B | 10197 | 12.7 | 0.035 | 0.08 |  | 3 |  | 10.08333
2020-08-07 | 12060-20 | 202041 | 14575010 | 3445 | 2020028756 | 1052E1A | 72511 | 12.7 | 0.075 | 0.11 |  | 3 |  | 12.08333
2020-08-07 | 12060-20 | 202041 | 14575010 | 3445 | 2020028757 | 1052E1A | 72511 | 12.7 | 0.0725 | 0.1 |  | 2 |  | 13.5
2020-08-07 | 12060-20 | 202041 | 14575010 | 3445 | 2020028758 | 1052E1A | 72511 | 12.7 | 0.07 | 0.1 |  | 2 |  | 13
2020-08-07 | 12054-20 | 202040 | 14575012 | 3446 | 2020028783 | 1075E1C | 72534 | 12.7 | 0.04 | 0.06 |  | 2 | 1 | 10
2020-08-07 | 12054-20 | 202040 | 14575012 | 3446 | 2020028788 | 1075E1C | 72534 | 12.7 | 0.035 | 0.07 | 0.06 | 2 | 0 | 10.5
2020-08-07 | 12054-20 | 202040 | 14575012 | 3446 | 2020028795 | 1075E1C | 72534 | 12.7 | 0.03 | 0.05 |  | 3 | 1 | 9.916667
2020-08-07 | 12055-20 | 205538 | 14575028 | 3447 / 3448 | 2020028997 | 1060E1B | 10197 | 8 | 0.0225 | 0.03 |  | 1 |  | 8.416667
2020-08-07 | 12055-20 | 205538 | 14575028 | 3447 / 3448 | 2020029000 | 1060E1B | 10197 | 8 | 0.0275 | 0.04 |  | 1 |  | 8.333333
2020-08-07 | 12055-20 | 205538 | 14575028 | 3447 / 3448 | 2020029002 | 1060E1B | 10196 | 8 | 0.0425 | 0.06 |  | 2 |  | 8
2020-08-07 | 12055-20 | 205538 | 14575028 | 3447 / 3448 | 2020029006 | 1060E1B | 10196 | 8 | 0.03 | 0.04 |  | 1 |  | 7.916667
2020-08-07 | 12055-20 | 205538 | 14575028 | 3447 / 3448 | 2020029007 | 1060E1B | 10196 | 8 | 0.0275 | 0.04 |  | 1 |  | 8.166667
2020-08-07 | 12055-20 | 205538 | 14575028 | 3447 / 3448 | 2020029009 | 1060E1B | 10196 | 8 | 0.0325 | 0.05 |  | 1 |  | 8.166667
2020-08-07 | 12055-20 | 205538 | 14575028 | 3447 / 3448 | 2020029010 | 1060E1B | 10196 | 8 | 0.0275 | 0.04 |  | 1 |  | 7.75
2020-08-04 | 12036-20 | 208730 | 14569236 | 3437 / 3438 | 2020027339 | 1072A4 | 72529 | 5.5 | 0.04 | 0.07 |  | 2 |  | 10.41667
2020-08-04 | 12036-20 | 208730 | 14569236 | 3437 / 3438 | 2020027340 | 1072A4 | 72529 | 5.5 | 0.0425 | 0.07 | 0.03 | 2 |  | 11
2020-08-04 | 12036-20 | 208730 | 14569236 | 3437 / 3438 | 2020027341 | 1072A4 | 72529 | 5.5 | 0.03 | 0.06 | 0.04 | 3 |  | 10.58333
2020-08-04 | 12036-20 | 208730 | 14569236 | 3437 / 3438 | 2020027342 | 1072A4 | 72529 | 5.5 | 0.03 | 0.05 |  | 2 |  | 11.41667
2020-08-04 | 12036-20 | 208730 | 14569236 | 3437 / 3438 | 2020027343 | 1072A4 | 72529 | 5.5 | 0.0275 | 0.05 | 0.06 | 2 |  | 11.83333
2020-08-04 | 12036-20 | 208730 | 14569236 | 3437 / 3438 | 2020027344 | 1072A4 | 72529 | 5.5 | 0.0325 | 0.04 |  | 2 |  | 11.08333
2020-08-04 | 12036-20 | 208730 | 14569236 | 3437 / 3438 | 2020027321 | 1072A4 | 72530 | 5.5 | 0.025 | 0.03 |  | 2 |  | 9
2020-08-04 | 12036-20 | 208730 | 14569236 | 3437 / 3438 | 2020027322 | 1072A4 | 72530 | 5.5 | 0.0325 | 0.05 | 0.02 | 2 |  | 10.41667
2020-08-04 | 12036-20 | 208730 | 14569236 | 3437 / 3438 | 2020027323 | 1072A4 | 72530 | 5.5 | 0.0425 | 0.06 |  | 2 |  | 10
2020-08-04 | 12036-20 | 208730 | 14569236 | 3437 / 3438 | 2020027324 | 1072A4 | 72530 | 5.5 | 0.045 | 0.07 | 0.04 | 3 |  | 9.833333
2020-08-04 | 12036-20 | 208730 | 14569236 | 3437 / 3438 | 2020027325 | 1072A4 | 72530 | 5.5 | 0.0475 | 0.07 |  | 2 |  | 9.5
2020-08-04 | 12036-20 | 208730 | 14569236 | 3437 / 3438 | 2020027326 | 1072A4 | 72530 | 5.5 | 0.025 | 0.03 |  | 2 |  | 10
2020-08-04 | 12037-20 | 208730 | 14569236 | 3439 | 2020027328 | 1072A4 | 72529 | 5.5 | 0.0425 | 0.06 |  |  |  | #DIV/0! | Material decarburado
2020-08-04 | 12037-20 | 208730 | 14569236 | 3439 | 2020027330 | 1072A4 | 72529 | 5.5 | 0.0525 | 0.08 |  |  |  | #DIV/0! | Material decarburado
2020-08-04 | 12037-20 | 208730 | 14569236 | 3439 | 2020027332 | 1072A4 | 72529 | 5.5 | 0.0475 | 0.06 |  |  |  | #DIV/0! | Material decarburado
2020-08-04 | 12037-20 | 208730 | 14569236 | 3439 | 2020027334 | 1072A4 | 72529 | 5.5 | 0.0525 | 0.07 |  |  |  | #DIV/0! | Material decarburado
2020-08-04 | 12037-20 | 208730 | 14569236 | 3439 | 2020027336 | 1072A4 | 72529 | 5.5 | 0.05 | 0.1 |  |  |  | #DIV/0! | Material decarburado
2020-08-04 | 12037-20 | 208730 | 14569236 | 3439 | 2020027338 | 1072A4 | 72529 | 5.5 | 0.05 | 0.08 | 0.02 |  |  | #DIV/0! | Material decarburado
2020-08-08 | 12063-20 | 205539 | 14575031 | 3449 / 3450 | 2020029327 | 1072A4 | 10201 | 8 | 0.03 | 0.05 |  | 2 | 1 | 10.66667
2020-08-08 | 12063-20 | 205539 | 14575031 | 3449 / 3450 | 2020029330 | 1072A4 | 10201 | 8 | 0.035 | 0.06 |  | 2 | 1 | 10.41667
2020-08-08 | 12063-20 | 205539 | 14575031 | 3449 / 3450 | 2020029331 | 1072A4 | 10201 | 8 | 0.0325 | 0.05 | 0.07 | 2 | 0 | 10.5
2020-08-08 | 12063-20 | 205539 | 14575031 | 3449 / 3450 | 2020029347 | 1072A4 | 10201 | 8 | 0.035 | 0.06 |  | 2 | 0 | 10.75
2020-08-08 | 12063-20 | 205539 | 14575031 | 3449 / 3450 | 2020029349 | 1072A4 | 10201 | 8 | 0.0425 | 0.06 |  | 2 | 1 | 9.666667
2020-08-08 | 12063-20 | 205539 | 14575031 | 3449 / 3450 | 2020029355 | 1072A4 | 10201 | 8 | 0.0375 | 0.06 |  | 2 | 0 | 10.08333
2020-08-08 | 12062-20 | 205541 | 14575032 | 3452 | 2020029369 | 1080B3 | 10208 | 8 | 0.0225 | 0.03 |  | 1 | 0 | 10
2020-08-08 | 12062-20 | 205541 | 14575032 | 3452 | 2020029371 | 1080B3 | 10208 | 8 | 0.035 | 0.05 |  | 2 | 0 | 9.5
2020-08-08 | 12062-20 | 205541 | 14575032 | 3452 | 2020029373 | 1080B3 | 10208 | 8 | 0.0425 | 0.06 |  | 2 | 0 | 10.5
2020-08-08 | 12062-20 | 205541 | 14575032 | 3452 | 2020029375 | 1080B3 | 10208 | 8 | 0.02 | 0.03 |  | 2 | 1 | 9
2020-08-08 | 12062-20 | 205541 | 14575032 | 3452 | 2020029376 | 1080B3 | 10208 | 8 | 0.0275 | 0.03 |  | 2 | 1 | 9.333333
2020-08-08 | 12062-20 | 205541 | 14575032 | 3452 | 2020029377 | 1080B3 | 10208 | 8 | 0.045 | 0.06 |  | 1 | 0 | 10.25
2020-08-18 | 12080-20 | 243054 | 14581525 | 3474 | 2020032380 | 1080B3 | 72536 | 6.4 | 0.01 | 0.01 |  | 2 | 0 | 9
2020-08-18 | 12080-20 | 243054 | 14581525 | 3474 | 2020032381 | 1080B3 | 72536 | 6.4 | 0.01 | 0.01 |  | 1 | 0 | 9.25
2020-08-18 | 12080-20 | 243054 | 14581525 | 3474 | 2020032384 | 1080B3 | 72536 | 6.4 | 0.0125 | 0.02 |  | 2 | 1 | 10
2020-08-18 | 12080-20 | 243054 | 14581525 | 3474 | 2020032385 | 1080B3 | 72536 | 6.4 | 0.015 | 0.03 |  | 2 | 0 | 10.16667
2020-08-18 | 12080-20 | 243054 | 14581525 | 3474 | 2020032387 | 1080B3 | 72536 | 6.4 | 0.0125 | 0.02 |  | 1 | 0 | 10.66667
2020-08-18 | 12080-20 | 243054 | 14581525 | 3474 | 2020032388 | 1080B3 | 72536 | 6.4 | 0.01 | 0.01 |  | 1 | 0 | 11.16667
2020-08-18 | 12079-20 | 248912 | 14581526 | 3475 | 2020032503 | 1080B4 | 10213 | 6.4 | 0.0175 | 0.03 |  | 2 | 0 | 8.416667
2020-08-18 | 12079-20 | 248912 | 14581526 | 3475 | 2020032504 | 1080B4 | 10213 | 6.4 | 0.02 | 0.04 |  | 2 | 0 | 8.75
2020-08-18 | 12079-20 | 248912 | 14581526 | 3475 | 2020032510 | 1080B4 | 10213 | 6.4 | 0.015 | 0.03 |  | 2 | 1 | 9.5
2020-08-18 | 12079-20 | 248912 | 14581526 | 3475 | 2020032511 | 1080B4 | 10213 | 6.4 | 0.015 | 0.02 |  | 2 | 0 | 8.666667
2020-08-18 | 12079-20 | 248912 | 14581526 | 3475 | 2020032536 | 1080B4 | 10213 | 6.4 | 0.015 | 0.02 | 0.1 | 2 | 0 | 8.666667
2020-08-18 | 12079-20 | 248912 | 14581526 | 3475 | 2020032537 | 1080B4 | 10213 | 6.4 | 0.0175 | 0.03 |  | 2 | 0 | 8
2020-08-18 | 12079-20 | 248912 | 14581526 | 3476 | 2020032404 | 1080B4 | 10215 | 6.4 | 0.015 | 0.02 |  | 1 | 0 | 8.083333
2020-08-18 | 12079-20 | 248912 | 14581526 | 3476 | 2020032406 | 1080B4 | 10215 | 6.4 | 0.0175 | 0.03 |  | 2 | 1 | 7.833333 | Estructura heterogenea
2020-08-18 | 12079-20 | 248912 | 14581526 | 3476 | 2020032417 | 1080B4 | 10215 | 6.4 | 0.01 | 0.02 |  | 2 | 0 | 8.333333 | Estructura heterogenea
2020-08-18 | 12079-20 | 248912 | 14581526 | 3476 | 2020032418 | 1080B4 | 10215 | 6.4 | 0.015 | 0.02 |  | 1 | 0 | 8
2020-08-18 | 12079-20 | 248912 | 14581526 | 3476 | 2020032435 | 1080B4 | 10215 | 6.4 | 0.0175 | 0.03 |  | 1 | 0 | 7.916667
2020-08-18 | 12079-20 | 248912 | 14581526 | 3476 | 2020032436 | 1080B4 | 10215 | 6.4 | 0.015 | 0.02 |  | 1 | 0 | 8.166667
2020-08-18 | 12079-20 | 248912 | 14581526 | 3479 | 2020032549 | 1080B4 | 10212 | 6.4 | 0.01 | 0.01 |  | 1 | 0 | 11.41667
2020-08-18 | 12079-20 | 248912 | 14581526 | 3479 | 2020032551 | 1080B4 | 10212 | 6.4 | 0.01 | 0.01 |  | 1 | 1 | 11.5
2020-08-18 | 12079-20 | 248912 | 14581526 | 3479 | 2020032552 | 1080B4 | 10212 | 6.4 | 0.01 | 0.01 |  | 2 | 1 | 11
2020-08-18 | 12079-20 | 248912 | 14581526 | 3479 | 2020032558 | 1080B4 | 10212 | 6.4 | 0.015 | 0.03 |  | 1 | 0 | 9.166667
2020-08-18 | 12079-20 | 248912 | 14581526 | 3479 | 2020032559 | 1080B4 | 10212 | 6.4 | 0.0175 | 0.04 |  | 1 | 1 | 9.916667
2020-08-18 | 12079-20 | 248912 | 14581526 | 3479 | 2020032560 | 1080B4 | 10212 | 6.4 | 0.01 | 0.01 |  | 2 | 1 | 9.833333
2020-08-18 | 12079-20 | 248912 | 14581526 | 3480 | 2020032453 | 1080B4 | 10214 | 6.4 | 0.01 | 0.01 |  | 1 | 0 | 10.5
2020-08-18 | 12079-20 | 248912 | 14581526 | 3480 | 2020032455 | 1080B4 | 10214 | 6.4 | 0.01 | 0.01 |  | 2 | 1 | 10.25
2020-08-18 | 12079-20 | 248912 | 14581526 | 3480 | 2020032476 | 1080B4 | 10214 | 6.4 | 0.0125 | 0.02 |  | 2 | 0 | 10.58333
2020-08-18 | 12079-20 | 248912 | 14581526 | 3480 | 2020032477 | 1080B4 | 10214 | 6.4 | 0.01 | 0.01 |  | 1 | 0 | 9.583333
2020-08-18 | 12079-20 | 248912 | 14581526 | 3480 | 2020032478 | 1080B4 | 10214 | 6.4 | 0.01 | 0.01 |  | 2 | 0 | 10.83333
2020-08-18 | 12079-20 | 248912 | 14581526 | 3480 | 2020032480 | 1080B4 | 10214 | 6.4 | 0.0125 | 0.02 |  | 1 | 0 | 9.5
2020-08-19 | 12082-20 | 251760 | 14581522 | 3481 | 2020032917 | 1052E1A | 72511 | 6.4 | 0.0425 | 0.06 | 0.12 | 1 |  | 9
2020-08-19 | 12082-20 | 251760 | 14581522 | 3481 | 2020032918 | 1052E1A | 72511 | 6.4 | 0.03 | 0.04 |  | 1 |  | 9.25
2020-08-19 | 12082-20 | 251760 | 14581522 | 3481 | 2020032919 | 1052E1A | 72511 | 6.4 | 0.04 | 0.05 |  | 1 |  | 9.083333
2020-08-19 | 12082-20 | 251760 | 14581522 | 3481 | 2020032921 | 1052E1A | 72511 | 6.4 | 0.0325 | 0.04 |  | 1 |  | 9
2020-08-19 | 12082-20 | 251760 | 14581522 | 3481 | 2020032922 | 1052E1A | 72511 | 6.4 | 0.03 | 0.04 |  | 2 |  | 9.666667
2020-08-19 | 12082-20 | 251760 | 14581522 | 3481 | 2020032923 | 1052E1A | 72511 | 6.4 | 0.0375 | 0.05 |  | 2 |  | 8.666667
2020-08-19 | 12082-20 | 251760 | 14581522 | 3482 | 2020032936 | 1052E1A | 72510 | 6.4 | 0.04 | 0.05 | 0.07 | 1 |  | 9.166667
2020-08-19 | 12082-20 | 251760 | 14581522 | 3482 | 2020032937 | 1052E1A | 72510 | 6.4 | 0.0375 | 0.05 |  | 1 |  | 8.75
2020-08-19 | 12082-20 | 251760 | 14581522 | 3482 | 2020032950 | 1052E1A | 72510 | 6.4 | 0.03 | 0.04 |  | 1 |  | 8.916667
2020-08-19 | 12082-20 | 251760 | 14581522 | 3482 | 2020032957 | 1052E1A | 72510 | 6.4 | 0.0325 | 0.04 |  | 1 |  | 9.416667
2020-08-19 | 12082-20 | 251760 | 14581522 | 3482 | 2020032960 | 1052E1A | 72510 | 6.4 | 0.0375 | 0.05 |  | 1 |  | 8.666667
2020-08-19 | 12082-20 | 251760 | 14581522 | 3482 | 2020032961 | 1052E1A | 72510 | 6.4 | 0.045 | 0.06 |  | 2 |  | 8.75
2020-08-18 | 12081-20 | 247254 | 14581524 | 3483-84 | 2020032351 | 1060E1B | 10195 | 6.4 | 0.05 | 0.08 |  | 2 |  | 10
2020-08-18 | 12081-20 | 247254 | 14581524 | 3483-84 | 2020032352 | 1060E1B | 10195 | 6.4 | 0.05 | 0.07 |  | 1 |  | 10.5
2020-08-18 | 12081-20 | 247254 | 14581524 | 3483-84 | 2020032353 | 1060E1B | 10195 | 6.4 | 0.04 | 0.06 |  | 3 |  | 10.83333
2020-08-18 | 12081-20 | 247254 | 14581524 | 3483-84 | 2020032356 | 1060E1B | 10195 | 6.4 | 0.035 | 0.06 |  | 2 |  | 11.08333
2020-08-18 | 12081-20 | 247254 | 14581524 | 3483-84 | 2020032357 | 1060E1B | 10195 | 6.4 | 0.0375 | 0.07 | 0.02 | 3 |  | 10.66667
2020-08-18 | 12081-20 | 247254 | 14581524 | 3483-84 | 2020032358 | 1060E1B | 10195 | 6.4 | 0.0375 | 0.07 |  | 2 |  | 10.5
2020-08-18 | 12081-20 | 247254 | 14581524 | 3483-84 | 2020032335 | 1060E1B | 10196 | 6.4 | 0.0475 | 0.1 |  | 2 |  | 11.16667
2020-08-18 | 12081-20 | 247254 | 14581524 | 3483-84 | 2020032336 | 1060E1B | 10196 | 6.4 | 0.045 | 0.07 |  | 2 |  | 10.83333
2020-08-18 | 12081-20 | 247254 | 14581524 | 3483-84 | 2020032337 | 1060E1B | 10196 | 6.4 | 0.0475 | 0.07 |  | 3 |  | 11
2020-08-18 | 12081-20 | 247254 | 14581524 | 3483-84 | 2020032340 | 1060E1B | 10196 | 6.4 | 0.0475 | 0.08 |  | 3 |  | 10.41667
2020-08-18 | 12081-20 | 247254 | 14581524 | 3483-84 | 2020032341 | 1060E1B | 10196 | 6.4 | 0.05 | 0.08 |  | 2 |  | 10.66667
2020-08-18 | 12081-20 | 247254 | 14581524 | 3483-84 | 2020032342 | 1060E1B | 10196 | 6.4 | 0.0425 | 0.06 |  | 2 |  | 10.83333
2020-08-31 | 12114-20 | 241082 | 14592403 | 3569-70 | 2020035451 | 1080B3 | 72536 | 9 | 0.035 | 0.06 | 0.06 | 2 | 0 | 9.833333
2020-08-31 | 12114-20 | 241082 | 14592403 | 3569-70 | 2020035452 | 1080B3 | 72536 | 9 | 0.035 | 0.06 |  | 3 | 1 | 9.75
2020-08-31 | 12114-20 | 241082 | 14592403 | 3569-70 | 2020035454 | 1080B3 | 72536 | 9 | 0.0375 | 0.07 |  | 2 | 2 | 9.25
2020-08-31 | 12114-20 | 241082 | 14592403 | 3569-70 | 2020035462 | 1080B3 | 72536 | 9 | 0.035 | 0.06 |  | 3 | 2 | 8.416667
2020-08-31 | 12114-20 | 241082 | 14592403 | 3569-70 | 2020035463 | 1080B3 | 72536 | 9 | 0.0425 | 0.07 | 0.07 | 2 | 0 | 8.5
2020-08-31 | 12114-20 | 241082 | 14592403 | 3569-70 | 2020035465 | 1080B3 | 72536 | 9 | 0.0525 | 0.08 | 0.06 | 2 | 1 | 9.75
2020-08-31 | 12114-20 | 241082 | 14592403 | 3571-72 | 2020035496 | 1080B3 | 72535 | 9 | 0.0175 | 0.03 |  | 2 | 0 | 7.333333
2020-08-31 | 12114-20 | 241082 | 14592403 | 3571-72 | 2020035497 | 1080B3 | 72535 | 9 | 0.0225 | 0.03 |  | 1 | 0 | 7.666667
2020-08-31 | 12114-20 | 241082 | 14592403 | 3571-72 | 2020035500 | 1080B3 | 72535 | 9 | 0.0275 | 0.04 |  | 2 | 1 | 7.5
2020-08-31 | 12114-20 | 241082 | 14592403 | 3571-72 | 2020035503 | 1080B3 | 72535 | 9 | 0.0225 | 0.03 |  | 1 | 0 | 8.166667
2020-08-31 | 12114-20 | 241082 | 14592403 | 3571-72 | 2020035504 | 1080B3 | 72535 | 9 | 0.03 | 0.04 |  | 2 | 1 | 7.583333
2020-08-31 | 12114-20 | 241082 | 14592403 | 3571-72 | 2020035505 | 1080B3 | 72535 | 9 | 0.0275 | 0.04 |  | 1 | 0 | 7.5
2020-09-01 | 12117-20 | 205594 | 14593015 | 3567 - 68 | 2020035738 | 1072A4 | 72528 | 10 | 0.0275 | 0.04 |  | 1 | 0 | 7.833333
2020-09-01 | 12117-20 | 205594 | 14593015 | 3567 - 68 | 2020035739 | 1072A4 | 72528 | 10 | 0.03 | 0.04 |  | 1 | 0 | 7.916667
2020-09-01 | 12117-20 | 205594 | 14593015 | 3567 - 68 | 2020035748 | 1072A4 | 72528 | 10 | 0.0225 | 0.03 |  | 2 | 1 | 8.166667
2020-09-01 | 12117-20 | 205594 | 14593015 | 3567 - 68 | 2020035750 | 1072A4 | 72528 | 10 | 0.0175 | 0.03 |  | 1 | 0 | 8.333333
2020-09-01 | 12117-20 | 205594 | 14593015 | 3567 - 68 | 2020035775 | 1072A4 | 72528 | 10 | 0.0275 | 0.04 | 0.07 | 2 | 1 | 9.166667
2020-09-01 | 12117-20 | 205594 | 14593015 | 3567 - 68 | 2020035776 | 1072A4 | 72528 | 10 | 0.0375 | 0.05 |  | 2 | 0 | 8.916667
2020-09-01 | 12117-20 | 205594 | 14593015 | 3574 | 2020035784 | 1072A4 | 72527 | 10 | 0.0275 | 0.04 | 0.07 | 1 | 0 | 7.916667
2020-09-01 | 12117-20 | 205594 | 14593015 | 3574 | 2020035785 | 1072A4 | 72527 | 10 | 0.0175 | 0.03 |  | 1 | 0 | 8.833333
2020-09-01 | 12117-20 | 205594 | 14593015 | 3574 | 2020035786 | 1072A4 | 72527 | 10 | 0.03 | 0.04 |  | 2 | 0 | 8.166667
2020-09-01 | 12117-20 | 205594 | 14593015 | 3575 - 76 | 2020035730 | 1072A4 | 72529 | 10 | 0.055 | 0.1 | 0.04 | 3 | 1 | 11
2020-09-01 | 12117-20 | 205594 | 14593015 | 3575 - 76 | 2020035731 | 1072A4 | 72529 | 10 | 0.0575 | 0.11 |  | 2 | 0 | 11.5
2020-09-01 | 12117-20 | 205594 | 14593015 | 3575 - 76 | 2020035732 | 1072A4 | 72529 | 10 | 0.065 | 0.09 | 0.05 | 2 | 0 | 11.91667
2020-09-01 | 12117-20 | 205594 | 14593015 | 3575 - 76 | 2020035733 | 1072A4 | 72529 | 10 | 0.05 | 0.08 |  | 2 | 0 | 11.58333
2020-09-01 | 12117-20 | 205594 | 14593015 | 3575 - 76 | 2020035734 | 1072A4 | 72529 | 10 | 0.05 | 0.07 | 0.11 | 2 | 0 | 11.33333
2020-09-01 | 12117-20 | 205594 | 14593015 | 3575 - 76 | 2020035735 | 1072A4 | 72529 | 10 | 0.0575 | 0.09 |  | 1 | 0 | 11.5
2020-09-04 | 12131-20 | 203902 | 14595447 | 3579 | 2020036660 | 1069A1 | 72525 | 5.5 | 0.0425 | 0.07 |  | 3 |  | 9
2020-09-04 | 12131-20 | 203902 | 14595447 | 3579 | 2020036661 | 1069A1 | 72525 | 5.5 | 0.04 | 0.06 |  | 3 |  | 8.583333
2020-09-04 | 12131-20 | 203902 | 14595447 | 3579 | 2020036673 | 1069A1 | 72525 | 5.5 | 0.04 | 0.05 |  | 3 |  | 9.416667
2020-09-04 | 12131-20 | 203902 | 14595447 | 3579 | 2020036674 | 1069A1 | 72525 | 5.5 | 0.0325 | 0.06 |  | 2 |  | 9.833333
2020-09-04 | 12131-20 | 203902 | 14595447 | 3579 | 2020036699 | 1069A1 | 72525 | 5.5 | 0.0275 | 0.04 | 0.02 | 2 |  | 10
2020-09-04 | 12131-20 | 203902 | 14595447 | 3579 | 2020036700 | 1069A1 | 72525 | 5.5 | 0.025 | 0.04 | 0.02 | 2 |  | 9.083333
2020-09-04 | 12131-20 | 203902 | 14595447 | 3580 | 2020036708 | 1069A1 | 72526 | 5.5 | 0.025 | 0.05 |  | 1 |  | 8
2020-09-04 | 12131-20 | 203902 | 14595447 | 3580 | 2020036709 | 1069A1 | 72526 | 5.5 | 0.025 | 0.04 | 0.07 | 3 |  | 9.083333
2020-09-04 | 12131-20 | 203902 | 14595447 | 3580 | 2020036710 | 1069A1 | 72526 | 5.5 | 0.0375 | 0.05 |  | 2 |  | 9.583333
2020-09-04 | 12131-20 | 203902 | 14595447 | 3580 | 2020036711 | 1069A1 | 72526 | 5.5 | 0.05 | 0.06 |  | 3 |  | 10.58333
2020-09-04 | 12131-20 | 203902 | 14595447 | 3580 | 2020036712 | 1069A1 | 72526 | 5.5 | 0.04 | 0.05 |  | 2 |  | 10.41667
2020-09-04 | 12131-20 | 203902 | 14595447 | 3580 | 2020036713 | 1069A1 | 72526 | 5.5 | 0.0425 | 0.05 |  | 2 |  | 10
2020-09-04 | 12132-20 | 208729 | 14595446 | 3579 | 2020036724 | 1060E1B | 10195 | 5.5 | 0.0475 | 0.06 | 0.76 | 1 |  | 8.5
2020-09-04 | 12132-20 | 208729 | 14595446 | 3579 | 2020036725 | 1060E1B | 10195 | 5.5 | 0.055 | 0.07 |  | 3 |  | 9.083333
2020-09-04 | 12132-20 | 208729 | 14595446 | 3579 | 2020036727 | 1060E1B | 10195 | 5.5 | 0.0525 | 0.06 |  | 2 |  | 9.583333
2020-09-04 | 12132-20 | 208729 | 14595446 | 3579 | 2020036728 | 1060E1B | 10195 | 5.5 | 0.0525 | 0.07 |  | 2 |  | 9.833333
2020-09-04 | 12132-20 | 208729 | 14595446 | 3579 | 2020036730 | 1060E1B | 10195 | 5.5 | 0.0425 | 0.06 |  | 2 |  | 10
2020-09-04 | 12132-20 | 208729 | 14595446 | 3579 | 2020036731 | 1060E1B | 10195 | 5.5 | 0.0375 | 0.05 |  | 2 |  | 10.41667
2020-09-04 | 12132-20 | 208729 | 14595446 | 3580 | 2020036735 | 1060E1B | 10194 | 5.5 | 0.025 | 0.04 |  | 2 |  | 10.5
2020-09-04 | 12132-20 | 208729 | 14595446 | 3580 | 2020036738 | 1060E1B | 10194 | 5.5 | 0.0275 | 0.04 |  | 3 |  | 9.5
2020-09-04 | 12132-20 | 208729 | 14595446 | 3580 | 2020036741 | 1060E1B | 10194 | 5.5 | 0.0375 | 0.05 | 0.05 | 2 |  | 9.833333
2020-09-04 | 12132-20 | 208729 | 14595446 | 3580 | 2020036743 | 1060E1B | 10194 | 5.5 | 0.025 | 0.04 |  | 1 |  | 10.41667
2020-09-04 | 12132-20 | 208729 | 14595446 | 3580 | 2020036745 | 1060E1B | 10194 | 5.5 | 0.0475 | 0.08 |  | 2 |  | 10.08333
2020-09-04 | 12132-20 | 208729 | 14595446 | 3580 | 2020036746 | 1060E1B | 10194 | 5.5 | 0.035 | 0.05 |  | 3 |  | 9.916667
2020-09-01 | 12133-20 | 205594 | 14593015 | 3581 | 2020035694 | 1072A4 | 10201 | 10 | 0.0575 | 0.07 | 0.05 | 3 | 1 | 9.5
2020-09-01 | 12133-20 | 205594 | 14593015 | 3581 | 2020035695 | 1072A4 | 10201 | 10 | 0.05 | 0.06 |  | 2 | 1 | 9.666667
2020-09-01 | 12133-20 | 205594 | 14593015 | 3581 | 2020035697 | 1072A4 | 10201 | 10 | 0.0575 | 0.08 | 0.1 | 1 | 0 | 9.166667
2020-09-10 | 12138-20 | 208730 | 14595450 | 3586 | 2020037687 | 1072A4 | 72526 | 5.5 | 0.015 | 0.02 |  | 2 |  | 8.25
2020-09-10 | 12138-20 | 208730 | 14595450 | 3586 | 2020037688 | 1072A4 | 72526 | 5.5 | 0.0175 | 0.03 |  | 2 |  | 8.166667
2020-09-10 | 12138-20 | 208730 | 14595450 | 3586 | 2020037689 | 1072A4 | 72526 | 5.5 | 0.02 | 0.03 |  | 3 |  | 8.5
2020-09-10 | 12138-20 | 208730 | 14595450 | 3586 | 2020037690 | 1072A4 | 72526 | 5.5 | 0.015 | 0.02 |  | 2 |  | 7.916667
2020-09-10 | 12138-20 | 208730 | 14595450 | 3586 | 2020037691 | 1072A4 | 72526 | 5.5 | 0.015 | 0.03 |  | 2 |  | 8
2020-09-10 | 12138-20 | 208730 | 14595450 | 3586 | 2020037692 | 1072A4 | 72526 | 5.5 | 0.015 | 0.02 |  | 1 |  | 8.25
2020-09-10 | 12138-20 | 208730 | 14595450 | 3587 | 2020037643 | 1072A4 | 72527 | 5.5 | 0.02 | 0.04 | 0.07 | 1 |  | 8.083333
2020-09-10 | 12138-20 | 208730 | 14595450 | 3587 | 2020037649 | 1072A4 | 72527 | 5.5 | 0.0175 | 0.03 |  | 2 |  | 7.833333
2020-09-10 | 12138-20 | 208730 | 14595450 | 3587 | 2020037651 | 1072A4 | 72527 | 5.5 | 0.0125 | 0.02 |  | 1 |  | 8
2020-09-10 | 12138-20 | 208730 | 14595450 | 3587 | 2020037653 | 1072A4 | 72527 | 5.5 | 0.0225 | 0.03 |  | 2 |  | 7.5
2020-09-10 | 12138-20 | 208730 | 14595450 | 3587 | 2020037655 | 1072A4 | 72527 | 5.5 | 0.0175 | 0.02 |  | 3 |  | 7.5
2020-09-10 | 12138-20 | 208730 | 14595450 | 3587 | 2020037658 | 1072A4 | 72527 | 5.5 | 0.0175 | 0.03 |  | 1 |  | 7.666667
2020-09-11 | 12139-20 | 208811 | 14595403 | 3589 | 2020037731 | 1052E1A | 10805 | 5.5 | 0.015 | 0.02 |  | 1 |  | 9.083333
2020-09-11 | 12139-20 | 208811 | 14595403 | 3589 | 2020037732 | 1052E1A | 10805 | 5.5 | 0.01 | 0.02 |  | 2 |  | 8.166667
2020-09-11 | 12139-20 | 208811 | 14595403 | 3589 | 2020037733 | 1052E1A | 10805 | 5.5 | 0.0175 | 0.03 |  | 1 |  | 8.416667
2020-09-11 | 12139-20 | 208811 | 14595403 | 3589 | 2020037734 | 1052E1A | 10805 | 5.5 | 0.0175 | 0.03 |  | 2 |  | 8.833333
2020-09-11 | 12139-20 | 208811 | 14595403 | 3589 | 2020037735 | 1052E1A | 10805 | 5.5 | 0.0125 | 0.03 |  | 1 |  | 8.833333
2020-09-11 | 12139-20 | 208811 | 14595403 | 3589 | 2020037736 | 1052E1A | 10805 | 5.5 | 0.0175 | 0.03 |  | 2 |  | 8.666667
2020-09-11 | 12140-20 | 208730 | 14595450 | 3590 | 2020037718 | 1072A4 | 72526 | 5.5 | 0.03 | 0.04 |  | 2 |  | 9.083333
2020-09-11 | 12140-20 | 208730 | 14595450 | 3590 | 2020037719 | 1072A4 | 72526 | 5.5 | 0.035 | 0.06 |  | 2 |  | 8.916667
2020-09-11 | 12140-20 | 208730 | 14595450 | 3590 | 2020037720 | 1072A4 | 72526 | 5.5 | 0.04 | 0.05 |  | 2 |  | 8.583333
2020-09-11 | 12140-20 | 208730 | 14595450 | 3590 | 2020037721 | 1072A4 | 72526 | 5.5 | 0.025 | 0.04 |  | 3 |  | 9.166667
2020-09-11 | 12140-20 | 208730 | 14595450 | 3590 | 2020037722 | 1072A4 | 72526 | 5.5 | 0.0275 | 0.04 |  | 3 |  | 9.5
2020-09-11 | 12140-20 | 208730 | 14595450 | 3590 | 2020037723 | 1072A4 | 72526 | 5.5 | 0.0375 | 0.05 |  | 3 |  | 10
2020-09-16 | 12145-20 | 208729 | 14595446 | 3594 | 2020038486 | 1060E1B | 10808 | 5.5 | 0.015 | 0.02 |  | 1 |  | 8.416667
2020-09-16 | 12145-20 | 208729 | 14595446 | 3594 | 2020038487 | 1060E1B | 10808 | 5.5 | 0.01 | 0.02 |  | 2 |  | 8.333333
2020-09-16 | 12145-20 | 208729 | 14595446 | 3594 | 2020038488 | 1060E1B | 10808 | 5.5 | 0.0275 | 0.04 |  | 1 |  | 8.083333
2020-09-16 | 12145-20 | 208729 | 14595446 | 3594 | 2020038489 | 1060E1B | 10808 | 5.5 | 0.0175 | 0.03 |  | 2 |  | 8.5
2020-09-16 | 12145-20 | 208729 | 14595446 | 3594 | 2020038490 | 1060E1B | 10808 | 5.5 | 0.0225 | 0.03 |  | 1 |  | 8.583333
2020-09-16 | 12145-20 | 208729 | 14595446 | 3595 | 2020038443 | 1060E1B | 10809 | 5.5 | 0.0175 | 0.03 | 0.07 | 1 |  | 8.5
2020-09-16 | 12145-20 | 208729 | 14595446 | 3595 | 2020038444 | 1060E1B | 10809 | 5.5 | 0.0275 | 0.04 |  | 1 |  | 8.416667
2020-09-16 | 12145-20 | 208729 | 14595446 | 3595 | 2020038453 | 1060E1B | 10809 | 5.5 | 0.0175 | 0.03 |  | 1 |  | 8.333333
2020-09-16 | 12145-20 | 208729 | 14595446 | 3595 | 2020038463 | 1060E1B | 10809 | 5.5 | 0.0175 | 0.03 |  | 2 |  | 8 | Estructura heterogenea
2020-09-16 | 12145-20 | 208729 | 14595446 | 3595 | 2020038466 | 1060E1B | 10809 | 5.5 | 0.025 | 0.03 |  | 1 |  | 7.916667
2020-09-16 | 12145-20 | 208729 | 14595446 | 3595 | 2020038467 | 1060E1B | 10809 | 5.5 | 0.0275 | 0.04 |  | 2 |  | 8.166667 | Estructura heterogenea
2020-09-16 | 12146-20 | 203902 | 14595447 | 3597 | 2020038541 | 1069A1 | 10824 | 5.5 | 0.025 | 0.04 |  | 1 |  | 8.333333
2020-09-16 | 12146-20 | 203902 | 14595447 | 3597 | 2020038542 | 1069A1 | 10824 | 5.5 | 0.0175 | 0.03 |  | 1 |  | 7.583333
2020-09-16 | 12146-20 | 203902 | 14595447 | 3597 | 2020038550 | 1069A1 | 10824 | 5.5 | 0.0175 | 0.03 |  | 1 |  | 7.833333
2020-09-16 | 12146-20 | 203902 | 14595447 | 3597 | 2020038551 | 1069A1 | 10824 | 5.5 | 0.02 | 0.04 |  | 2 |  | 7.333333
2020-09-16 | 12146-20 | 203902 | 14595447 | 3597 | 2020038552 | 1069A1 | 10824 | 5.5 | 0.0175 | 0.03 |  | 1 |  | 7.583333
2020-09-16 | 12146-20 | 203902 | 14595447 | 3597 | 2020038554 | 1069A1 | 10824 | 5.5 | 0.0225 | 0.04 |  | 3 |  | 7.916667
2020-09-16 | 12146-20 | 203902 | 14595447 | 3598 | 2020038497 | 1069A1 | 10821 | 5.5 | 0.0175 | 0.03 |  | 2 |  | 8.166667
2020-09-16 | 12146-20 | 203902 | 14595447 | 3598 | 2020038506 | 1069A1 | 10821 | 5.5 | 0.0175 | 0.03 |  | 2 |  | 7.666667
2020-09-16 | 12146-20 | 203902 | 14595447 | 3598 | 2020038507 | 1069A1 | 10821 | 5.5 | 0.02 | 0.04 |  | 1 |  | 7.5
2020-09-16 | 12146-20 | 203902 | 14595447 | 3598 | 2020038508 | 1069A1 | 10821 | 5.5 | 0.0175 | 0.03 |  | 2 |  | 7.416667
2020-09-16 | 12146-20 | 203902 | 14595447 | 3598 | 2020038509 | 1069A1 | 10821 | 5.5 | 0.015 | 0.03 |  | 2 |  | 7.666667
2020-09-16 | 12146-20 | 203902 | 14595447 | 3598 | 2020038510 | 1069A1 | 10821 | 5.5 | 0.0175 | 0.03 |  | 2 |  | 7.666667
2020-09-21 | 12151-20 | cargar | 14592403 | 3610-11 | 2020035477 | 1080B3 | 72537 | 9 | 0.0475 | 0.08 | 0.11 | 2 | 1 | 10.41667
2020-09-21 | 12151-20 | cargar | 14592403 | 3610-11 | 2020035483 | 1080B3 | 72537 | 9 | 0.0325 | 0.05 |  | 2 | 0 | 10.41667
2020-09-21 | 12151-20 | cargar | 14592403 | 3610-11 | 2020035486 | 1080B3 | 72537 | 9 | 0.04 | 0.08 | 0.03 | 3 | 1 | 9.75
2020-09-21 | 12151-20 | cargar | 14592403 | 3610-11 | 2020035487 | 1080B3 | 72537 | 9 | 0.035 | 0.08 |  | 3 | 2 | 9.916667
2020-09-21 | 12151-20 | cargar | 14592403 | 3610-11 | 2020035491 | 1080B3 | 72537 | 9 | 0.03 | 0.06 |  | 2 | 0 | 9.166667
2020-09-21 | 12151-20 | cargar | 14592403 | 3610-11 | 2020035493 | 1080B3 | 72537 | 9 | 0.045 | 0.05 | 0.02 | 3 | 1 | 9
2020-08-19 | 12161-20 | 251760 | 14581522 | 3628 | 2020032917 | 1052E1A | 72511 | 6.4 | #DIV/0! | 0 | 0 |  |  |  | Remuestreo por prof. de defecto
2020-08-02 | 12162-20 | 208811 | 14569229 | 3628 | 2020026952 | 1052E1A | 72511 | 5.5 | #DIV/0! | 0 | 0.21 |  |  |  | Remuestreo por prof. de defecto
2020-08-02 | 12162-20 | 208811 | 14569229 | 3628 | 2020026954 | 1052E1A | 72511 | 5.5 | #DIV/0! | 0 | 0 |  |  |  | Remuestreo por prof. de defecto
2020-09-04 | 12163-20 | 208729 | 14595446 | 3628 | 2020036724 | 1060E1B | 10195 | 5.5 | #DIV/0! | 0 | 0 |  |  |  | Remuestreo por prof. de defecto
2020-08-19 | 12164-20 | 248912 | 14581526 | 3628 | 2020032536 | 1080B4 | 10213 | 6.4 | #DIV/0! | 0 | 0 |  |  |  | Remuestreo por prof. de defecto
2020-09-23 | 12160-20 | 248912 | 14603953 | 3625 | 2020039584 | 1080B4 | 10211 | 6.4 | 0.0175 | 0.03 |  | 1 | 0 | 7.333333
2020-09-23 | 12160-20 | 248912 | 14603953 | 3625 | 2020039585 | 1080B4 | 10211 | 6.4 | 0.015 | 0.02 |  | 2 | 0 | 8.083333
2020-09-23 | 12160-20 | 248912 | 14603953 | 3625 | 2020039600 | 1080B4 | 10211 | 6.4 | 0.0275 | 0.04 |  | 1 | 0 | 7.75
2020-09-23 | 12160-20 | 248912 | 14603953 | 3625 | 2020039602 | 1080B4 | 10211 | 6.4 | 0.0225 | 0.04 |  | 1 | 0 | 8.833333
2020-09-23 | 12160-20 | 248912 | 14603953 | 3625 | 2020039606 | 1080B4 | 10211 | 6.4 | 0.0175 | 0.03 |  | 2 | 0 | 8.083333
2020-09-23 | 12160-20 | 248912 | 14603953 | 3625 | 2020039607 | 1080B4 | 10211 | 6.4 | 0.0175 | 0.03 |  | 2 | 0 | 7.833333 | Estructura heterogenea
2020-09-23 | 12160-20 | 248912 | 14603953 | 3626 | 2020039626 | 1080B4 | 10210 | 6.4 | 0.0225 | 0.04 |  | 2 | 0 | 7.5
2020-09-23 | 12160-20 | 248912 | 14603953 | 3626 | 2020039628 | 1080B4 | 10210 | 6.4 | 0.0175 | 0.03 |  | 1 | 0 | 8.916667
2020-09-23 | 12160-20 | 248912 | 14603953 | 3626 | 2020039632 | 1080B4 | 10210 | 6.4 | 0.0175 | 0.03 |  | 2 | 0 | 8.333333
2020-09-23 | 12160-20 | 248912 | 14603953 | 3626 | 2020039784 | 1080B4 | 10210 | 6.4 | 0.0225 | 0.04 |  | 2 | 0 | 8.5
2020-09-23 | 12160-20 | 248912 | 14603953 | 3626 | 2020039790 | 1080B4 | 10210 | 6.4 | 0.02 | 0.03 |  | 2 | 0 | 7.916667
2020-09-23 | 12160-20 | 248912 | 14603953 | 3626 | 2020039798 | 1080B4 | 10210 | 6.4 | 0.0425 | 0.06 |  | 2 | 1 | 8.833333
2020-09-23 | 12160-20 | 248912 | 14603953 | 3627 | 2020039568 | 1080B4 | 10212 | 6.4 | 0.03 | 0.05 |  | 2 | 0 | 7.916667
2020-09-23 | 12160-20 | 248912 | 14603953 | 3627 | 2020039572 | 1080B4 | 10212 | 6.4 | 0.0375 | 0.06 |  | 2 | 0 | 8.75
2020-09-23 | 12160-20 | 248912 | 14603953 | 3627 | 2020039574 | 1080B4 | 10212 | 6.4 | 0.0375 | 0.06 |  | 2 | 0 | 9.083333
2020-09-23 | 12160-20 | 248912 | 14603953 | 3627 | 2020039575 | 1080B4 | 10212 | 6.4 | 0.025 | 0.04 |  | 3 | 1 | 8.5
2020-09-23 | 12160-20 | 248912 | 14603953 | 3627 | 2020039576 | 1080B4 | 10212 | 6.4 | 0.0275 | 0.05 |  | 2 | 0 | 9
2020-09-23 | 12160-20 | 248912 | 14603953 | 3627 | 2020039577 | 1080B4 | 10212 | 6.4 | 0.025 | 0.05 |  | 3 | 1 | 9.166667
2020-09-24 | 12166-20 | 243054 | 14603952 | 3630 | 2020039852 | 1080B3 | 72535 | 6.4 | 0.01 | 0.02 |  | 1 | 0 | 8.916667 | Estructura heterogenea
2020-09-24 | 12166-20 | 243054 | 14603952 | 3630 | 2020039853 | 1080B3 | 72535 | 6.4 | 0.01 | 0.02 |  | 2 | 0 | 7.666667
2020-09-24 | 12166-20 | 243054 | 14603952 | 3630 | 2020039855 | 1080B3 | 72535 | 6.4 | 0.015 | 0.02 |  | 1 | 0 | 7.583333
2020-09-24 | 12166-20 | 243054 | 14603952 | 3630 | 2020039857 | 1080B3 | 72535 | 6.4 | 0.0175 | 0.03 |  | 2 | 0 | 8.833333 | Estructura heterogenea
2020-09-24 | 12166-20 | 243054 | 14603952 | 3630 | 2020039859 | 1080B3 | 72535 | 6.4 | 0.0175 | 0.03 |  | 2 | 0 | 8.583333 | Estructura heterogenea
2020-09-24 | 12166-20 | 243054 | 14603952 | 3630 | 2020039860 | 1080B3 | 72535 | 6.4 | 0.01 | 0.02 |  | 1 | 0 | 7.833333
2020-09-24 | 12165-20 | 248912 | 14603953 | 3631 | 2020039807 | 1080B4 | 10209 | 6.4 | 0.05 | 0.08 | 0.04 | 2 | 0 | 7.25
2020-09-24 | 12165-20 | 248912 | 14603953 | 3631 | 2020039808 | 1080B4 | 10209 | 6.4 | 0.06 | 0.08 |  | 2 | 0 | 9.5
2020-09-24 | 12165-20 | 248912 | 14603953 | 3631 | 2020039820 | 1080B4 | 10209 | 6.4 | 0.06 | 0.09 |  | 2 | 1 | 9.166667
2020-09-24 | 12165-20 | 248912 | 14603953 | 3631 | 2020039821 | 1080B4 | 10209 | 6.4 | 0.05 | 0.08 | 0.03 | 2 | 0 | 8.416667
2020-09-24 | 12165-20 | 248912 | 14603953 | 3631 | 2020039841 | 1080B4 | 10209 | 6.4 | 0.035 | 0.07 |  | 2 | 1 | 8.083333
2020-09-24 | 12165-20 | 248912 | 14603953 | 3631 | 2020039842 | 1080B4 | 10209 | 6.4 | 0.0275 | 0.05 | 0.06 | 2 | 1 | 8.75
2020-09-26 | 12172-20 | 251760 | 14603949 | 3637 | 2020040834 | 1052E1A | 10804 | 6.4 | 0.04 | 0.06 |  | - |  | 8.75 | Estructura heterogenea
2020-09-26 | 12172-20 | 251760 | 14603949 | 3637 | 2020040835 | 1052E1A | 10804 | 6.4 | 0.035 | 0.05 |  | - |  | 9.25 | Estructura heterogenea
2020-09-26 | 12172-20 | 251760 | 14603949 | 3637 | 2020040836 | 1052E1A | 10804 | 6.4 | 0.0525 | 0.07 | 0.05 | 2 |  | 10.66667
2020-09-26 | 12172-20 | 251760 | 14603949 | 3637 | 2020040837 | 1052E1A | 10804 | 6.4 | 0.055 | 0.07 |  | 1 |  | 10
2020-09-26 | 12172-20 | 251760 | 14603949 | 3637 | 2020040838 | 1052E1A | 10804 | 6.4 | 0.055 | 0.07 | 0.04 | 1 |  | 10
2020-09-26 | 12172-20 | 251760 | 14603949 | 3637 | 2020040839 | 1052E1A | 10804 | 6.4 | 0.0375 | 0.05 |  | - |  | 9.416667 | Estructura heterogenea
2020-09-30 | 12180-20 | 201722 | 14612835 | 3648 | 2020042269 | 1060E1B | 10808 | 11.11 | 0.06 | 0.1 | 0.03 | 3 |  | 11.66667
2020-09-30 | 12180-20 | 201722 | 14612835 | 3648 | 2020042271 | 1060E1B | 10808 | 11.11 | 0.0725 | 0.11 |  | 2 |  | 13.25
2020-09-30 | 12180-20 | 201722 | 14612835 | 3648 | 2020042273 | 1060E1B | 10808 | 11.11 | 0.0625 | 0.1 |  | 1 |  | 12.58333
cargar | cargar | cargar | cargar | cargar | cargar | cargar | cargar | cargar | #DIV/0! | 0 | cargar | cargar |  | #DIV/0!
cargar | cargar | cargar | cargar | cargar | cargar | cargar | cargar | cargar | #DIV/0! | 0 | cargar | cargar |  | #DIV/0!
cargar | cargar | cargar | cargar | cargar | cargar | cargar | cargar | cargar | #DIV/0! | 0 | cargar | cargar |  | #DIV/0!
cargar | cargar | cargar | cargar | cargar | cargar | cargar | cargar | cargar | #DIV/0! | 0 | cargar | cargar |  | #DIV/0!
cargar | cargar | cargar | cargar | cargar | cargar | cargar | cargar | cargar | #DIV/0! | 0 | cargar | cargar |  | #DIV/0!
cargar | cargar | cargar | cargar | cargar | cargar | cargar | cargar | cargar | #DIV/0! | 0 | cargar | cargar |  | #DIV/0!
cargar | cargar | cargar | cargar | cargar | cargar | cargar | cargar | cargar | #DIV/0! | 0 | cargar | cargar |  | #DIV/0!
cargar | cargar | cargar | cargar | cargar | cargar | cargar | cargar | cargar | #DIV/0! | 0 | cargar | cargar |  | #DIV/0!
cargar | cargar | cargar | cargar | cargar | cargar | cargar | cargar | cargar | #DIV/0! | 0 | cargar | cargar |  | #DIV/0!
cargar | cargar | cargar | cargar | cargar | cargar | cargar | cargar | cargar | #DIV/0! | 0 | cargar | cargar |  | #DIV/0!
cargar | cargar | cargar | cargar | cargar | cargar | cargar | cargar | cargar | #DIV/0! | 0 | cargar | cargar |  | #DIV/0!
cargar | cargar | cargar | cargar | cargar | cargar | cargar | cargar | cargar | #DIV/0! | 0 | cargar | cargar |  | #DIV/0!
cargar | cargar | cargar | cargar | cargar | cargar | cargar | cargar | cargar | #DIV/0! | 0 | cargar | cargar |  | #DIV/0!
cargar | cargar | cargar | cargar | cargar | cargar | cargar | cargar | cargar | #DIV/0! | 0 | cargar | cargar |  | #DIV/0!
cargar | cargar | cargar | cargar | cargar | cargar | cargar | cargar | cargar | #DIV/0! | 0 | cargar | cargar |  | #DIV/0!
cargar | cargar | cargar | cargar | cargar | cargar | cargar | cargar | cargar | #DIV/0! | 0 | cargar | cargar |  | #DIV/0!
cargar | cargar | cargar | cargar | cargar | cargar | cargar | cargar | cargar | #DIV/0! | 0 | cargar | cargar |  | #DIV/0!
cargar | cargar | cargar | cargar | cargar | cargar | cargar | cargar | cargar | #DIV/0! | 0 | cargar | cargar |  | #DIV/0!
cargar | cargar | cargar | cargar | cargar | cargar | cargar | cargar | cargar | #DIV/0! | 0 | cargar | cargar |  | #DIV/0!
cargar | cargar | cargar | cargar | cargar | cargar | cargar | cargar | cargar | #DIV/0! | 0 | cargar | cargar |  | #DIV/0!
cargar | cargar | cargar | cargar | cargar | cargar | cargar | cargar | cargar | #DIV/0! | 0 | cargar | cargar |  | #DIV/0!
cargar | cargar | cargar | cargar | cargar | cargar | cargar | cargar | cargar | #DIV/0! | 0 | cargar | cargar |  | #DIV/0!
cargar | cargar | cargar | cargar | cargar | cargar | cargar | cargar | cargar | #DIV/0! | 0 | cargar | cargar |  | #DIV/0!
cargar | cargar | cargar | cargar | cargar | cargar | cargar | cargar | cargar | #DIV/0! | 0 | cargar | cargar |  | #DIV/0!
cargar | cargar | cargar | cargar | cargar | cargar | cargar | cargar | cargar | #DIV/0! | 0 | cargar | cargar |  | #DIV/0!
cargar | cargar | cargar | cargar | cargar | cargar | cargar | cargar | cargar | #DIV/0! | 0 | cargar | cargar |  | #DIV/0!
cargar | cargar | cargar | cargar | cargar | cargar | cargar | cargar | cargar | #DIV/0! | 0 | cargar | cargar |  | #DIV/0!
cargar | cargar | cargar | cargar | cargar | cargar | cargar | cargar | cargar | #DIV/0! | 0 | cargar | cargar |  | #DIV/0!
cargar | cargar | cargar | cargar | cargar | cargar | cargar | cargar | cargar | #DIV/0! | 0 | cargar | cargar |  | #DIV/0!
cargar | cargar | cargar | cargar | cargar | cargar | cargar | cargar | cargar | #DIV/0! | 0 | cargar | cargar |  | #DIV/0!
cargar | cargar | cargar | cargar | cargar | cargar | cargar | cargar | cargar | #DIV/0! | 0 | cargar | cargar |  | #DIV/0!
cargar | cargar | cargar | cargar | cargar | cargar | cargar | cargar | cargar | #DIV/0! | 0 | cargar | cargar |  | #DIV/0!
cargar | cargar | cargar | cargar | cargar | cargar | cargar | cargar | cargar | #DIV/0! | 0 | cargar | cargar |  | #DIV/0!
cargar | cargar | cargar | cargar | cargar | cargar | cargar | cargar | cargar | #DIV/0! | 0 | cargar | cargar |  | #DIV/0!
cargar | cargar | cargar | cargar | cargar | cargar | cargar | cargar | cargar | #DIV/0! | 0 | cargar | cargar |  | #DIV/0!
cargar | cargar | cargar | cargar | cargar | cargar | cargar | cargar | cargar | #DIV/0! | 0 | cargar | cargar |  | #DIV/0!
cargar | cargar | cargar | cargar | cargar | cargar | cargar | cargar | cargar | #DIV/0! | 0 | cargar | cargar |  | #DIV/0!
cargar | cargar | cargar | cargar | cargar | cargar | cargar | cargar | cargar | #DIV/0! | 0 | cargar | cargar |  | #DIV/0!
cargar | cargar | cargar | cargar | cargar | cargar | cargar | cargar | cargar | #DIV/0! | 0 | cargar | cargar |  | #DIV/0!
cargar | cargar | cargar | cargar | cargar | cargar | cargar | cargar | cargar | #DIV/0! | 0 | cargar | cargar |  | #DIV/0!
cargar | cargar | cargar | cargar | cargar | cargar | cargar | cargar | cargar | #DIV/0! | 0 | cargar | cargar |  | #DIV/0!
cargar | cargar | cargar | cargar | cargar | cargar | cargar | cargar | cargar | #DIV/0! | 0 | cargar | cargar |  | #DIV/0!
cargar | cargar | cargar | cargar | cargar | cargar | cargar | cargar | cargar | #DIV/0! | 0 | cargar | cargar |  | #DIV/0!
cargar | cargar | cargar | cargar | cargar | cargar | cargar | cargar | cargar | #DIV/0! | 0 | cargar | cargar |  | #DIV/0!
cargar | cargar | cargar | cargar | cargar | cargar | cargar | cargar | cargar | #DIV/0! | 0 | cargar | cargar |  | #DIV/0!
cargar | cargar | cargar | cargar | cargar | cargar | cargar | cargar | cargar | #DIV/0! | 0 | cargar | cargar |  | #DIV/0!
cargar | cargar | cargar | cargar | cargar | cargar | cargar | cargar | cargar | #DIV/0! | 0 | cargar | cargar |  | #DIV/0!
cargar | cargar | cargar | cargar | cargar | cargar | cargar | cargar | cargar | #DIV/0! | 0 | cargar | cargar |  | #DIV/0!
cargar | cargar | cargar | cargar | cargar | cargar | cargar | cargar | cargar | #DIV/0! | 0 | cargar | cargar |  | #DIV/0!
cargar | cargar | cargar | cargar | cargar | cargar | cargar | cargar | cargar | #DIV/0! | 0 | cargar | cargar |  | #DIV/0!
cargar | cargar | cargar | cargar | cargar | cargar | cargar | cargar | cargar | #DIV/0! | 0 | cargar | cargar |  | #DIV/0!
cargar | cargar | cargar | cargar | cargar | cargar | cargar | cargar | cargar | #DIV/0! | 0 | cargar | cargar |  | #DIV/0!
cargar | cargar | cargar | cargar | cargar | cargar | cargar | cargar | cargar | #DIV/0! | 0 | cargar | cargar |  | #DIV/0!
cargar | cargar | cargar | cargar | cargar | cargar | cargar | cargar | cargar | #DIV/0! | 0 | cargar | cargar |  | #DIV/0!
cargar | cargar | cargar | cargar | cargar | cargar | cargar | cargar | cargar | #DIV/0! | 0 | cargar | cargar |  | #DIV/0!
cargar | cargar | cargar | cargar | cargar | cargar | cargar | cargar | cargar | #DIV/0! | 0 | cargar | cargar |  | #DIV/0!
cargar | cargar | cargar | cargar | cargar | cargar | cargar | cargar | cargar | #DIV/0! | 0 | cargar | cargar |  | #DIV/0!
cargar | cargar | cargar | cargar | cargar | cargar | cargar | cargar | cargar | #DIV/0! | 0 | cargar | cargar |  | #DIV/0!
cargar | cargar | cargar | cargar | cargar | cargar | cargar | cargar | cargar | #DIV/0! | 0 | cargar | cargar |  | #DIV/0!
cargar | cargar | cargar | cargar | cargar | cargar | cargar | cargar | cargar | #DIV/0! | 0 | cargar | cargar |  | #DIV/0!
cargar | cargar | cargar | cargar | cargar | cargar | cargar | cargar | cargar | #DIV/0! | 0 | cargar | cargar |  | #DIV/0!
cargar | cargar | cargar | cargar | cargar | cargar | cargar | cargar | cargar | #DIV/0! | 0 | cargar | cargar |  | #DIV/0!
cargar | cargar | cargar | cargar | cargar | cargar | cargar | cargar | cargar | #DIV/0! | 0 | cargar | cargar |  | #DIV/0!
cargar | cargar | cargar | cargar | cargar | cargar | cargar | cargar | cargar | #DIV/0! | 0 | cargar | cargar |  | #DIV/0!
cargar | cargar | cargar | cargar | cargar | cargar | cargar | cargar | cargar | #DIV/0! | 0 | cargar | cargar |  | #DIV/0!
cargar | cargar | cargar | cargar | cargar | cargar | cargar | cargar | cargar | #DIV/0! | 0 | cargar | cargar |  | #DIV/0!
cargar | cargar | cargar | cargar | cargar | cargar | cargar | cargar | cargar | #DIV/0! | 0 | cargar | cargar |  | #DIV/0!
cargar | cargar | cargar | cargar | cargar | cargar | cargar | cargar | cargar | #DIV/0! | 0 | cargar | cargar |  | #DIV/0!
cargar | cargar | cargar | cargar | cargar | cargar | cargar | cargar | cargar | #DIV/0! | 0 | cargar | cargar |  | #DIV/0!
cargar | cargar | cargar | cargar | cargar | cargar | cargar | cargar | cargar | #DIV/0! | 0 | cargar | cargar |  | #DIV/0!
cargar | cargar | cargar | cargar | cargar | cargar | cargar | cargar | cargar | #DIV/0! | 0 | cargar | cargar |  | #DIV/0!
cargar | cargar | cargar | cargar | cargar | cargar | cargar | cargar | cargar | #DIV/0! | 0 | cargar | cargar |  | #DIV/0!
cargar | cargar | cargar | cargar | cargar | cargar | cargar | cargar | cargar | #DIV/0! | 0 | cargar | cargar |  | #DIV/0!
cargar | cargar | cargar | cargar | cargar | cargar | cargar | cargar | cargar | #DIV/0! | 0 | cargar | cargar |  | #DIV/0!
cargar | cargar | cargar | cargar | cargar | cargar | cargar | cargar | cargar | #DIV/0! | 0 | cargar | cargar |  | #DIV/0!
cargar | cargar | cargar | cargar | cargar | cargar | cargar | cargar | cargar | #DIV/0! | 0 | cargar | cargar |  | #DIV/0!
cargar | cargar | cargar | cargar | cargar | cargar | cargar | cargar | cargar | #DIV/0! | 0 | cargar | cargar |  | #DIV/0!
cargar | cargar | cargar | cargar | cargar | cargar | cargar | cargar | cargar | #DIV/0! | 0 | cargar | cargar |  | #DIV/0!
cargar | cargar | cargar | cargar | cargar | cargar | cargar | cargar | cargar | #DIV/0! | 0 | cargar | cargar |  | #DIV/0!
cargar | cargar | cargar | cargar | cargar | cargar | cargar | cargar | cargar | #DIV/0! | 0 | cargar | cargar |  | #DIV/0!
cargar | cargar | cargar | cargar | cargar | cargar | cargar | cargar | cargar | #DIV/0! | 0 | cargar | cargar |  | #DIV/0!
cargar | cargar | cargar | cargar | cargar | cargar | cargar | cargar | cargar | #DIV/0! | 0 | cargar | cargar |  | #DIV/0!
cargar | cargar | cargar | cargar | cargar | cargar | cargar | cargar | cargar | #DIV/0! | 0 | cargar | cargar |  | #DIV/0!
cargar | cargar | cargar | cargar | cargar | cargar | cargar | cargar | cargar | #DIV/0! | 0 | cargar | cargar |  | #DIV/0!
cargar | cargar | cargar | cargar | cargar | cargar | cargar | cargar | cargar | #DIV/0! | 0 | cargar | cargar |  | #DIV/0!
cargar | cargar | cargar | cargar | cargar | cargar | cargar | cargar | cargar | #DIV/0! | 0 | cargar | cargar |  | #DIV/0!
cargar | cargar | cargar | cargar | cargar | cargar | cargar | cargar | cargar | #DIV/0! | 0 | cargar | cargar |  | #DIV/0!
cargar | cargar | cargar | cargar | cargar | cargar | cargar | cargar | cargar | #DIV/0! | 0 | cargar | cargar |  | #DIV/0!
cargar | cargar | cargar | cargar | cargar | cargar | cargar | cargar | cargar | #DIV/0! | 0 | cargar | cargar |  | #DIV/0!
cargar | cargar | cargar | cargar | cargar | cargar | cargar | cargar | cargar | #DIV/0! | 0 | cargar | cargar |  | #DIV/0!
cargar | cargar | cargar | cargar | cargar | cargar | cargar | cargar | cargar | #DIV/0! | 0 | cargar | cargar |  | #DIV/0!
cargar | cargar | cargar | cargar | cargar | cargar | cargar | cargar | cargar | #DIV/0! | 0 | cargar | cargar |  | #DIV/0!
cargar | cargar | cargar | cargar | cargar | cargar | cargar | cargar | cargar | #DIV/0! | 0 | cargar | cargar |  | #DIV/0!
cargar | cargar | cargar | cargar | cargar | cargar | cargar | cargar | cargar | #DIV/0! | 0 | cargar | cargar |  | #DIV/0!
cargar | cargar | cargar | cargar | cargar | cargar | cargar | cargar | cargar | #DIV/0! | 0 | cargar | cargar |  | #DIV/0!
cargar | cargar | cargar | cargar | cargar | cargar | cargar | cargar | cargar | #DIV/0! | 0 | cargar | cargar |  | #DIV/0!
cargar | cargar | cargar | cargar | cargar | cargar | cargar | cargar | cargar | #DIV/0! | 0 | cargar | cargar |  | #DIV/0!
cargar | cargar | cargar | cargar | cargar | cargar | cargar | cargar | cargar | #DIV/0! | 0 | cargar | cargar |  | #DIV/0!
cargar | cargar | cargar | cargar | cargar | cargar | cargar | cargar | cargar | #DIV/0! | 0 | cargar | cargar |  | #DIV/0!
cargar | cargar | cargar | cargar | cargar | cargar | cargar | cargar | cargar | #DIV/0! | 0 | cargar | cargar |  | #DIV/0!
cargar | cargar | cargar | cargar | cargar | cargar | cargar | cargar | cargar | #DIV/0! | 0 | cargar | cargar |  | #DIV/0!
cargar | cargar | cargar | cargar | cargar | cargar | cargar | cargar | cargar | #DIV/0! | 0 | cargar | cargar |  | #DIV/0!
cargar | cargar | cargar | cargar | cargar | cargar | cargar | cargar | cargar | #DIV/0! | 0 | cargar | cargar |  | #DIV/0!
cargar | cargar | cargar | cargar | cargar | cargar | cargar | cargar | cargar | #DIV/0! | 0 | cargar | cargar |  | #DIV/0!
cargar | cargar | cargar | cargar | cargar | cargar | cargar | cargar | cargar | #DIV/0! | 0 | cargar | cargar |  | #DIV/0!
cargar | cargar | cargar | cargar | cargar | cargar | cargar | cargar | cargar | #DIV/0! | 0 | cargar | cargar |  | #DIV/0!
cargar | cargar | cargar | cargar | cargar | cargar | cargar | cargar | cargar | #DIV/0! | 0 | cargar | cargar |  | #DIV/0!
cargar | cargar | cargar | cargar | cargar | cargar | cargar | cargar | cargar | #DIV/0! | 0 | cargar | cargar |  | #DIV/0!
cargar | cargar | cargar | cargar | cargar | cargar | cargar | cargar | cargar | #DIV/0! | 0 | cargar | cargar |  | #DIV/0!
cargar | cargar | cargar | cargar | cargar | 1 | cargar | 10000 | cargar | #DIV/0! | 0 | cargar | cargar |  | #DIV/0!

## Base P. ALE TL3
COLADA | LOTE | Decarburación | [6 empty] | % DE PERLITA GRUESA | [11 empty] | %PG Promedio
[9 empty] | 1 |  | 2 |  | 3 |  | 4 |  | 5 |  | 6 |  |  | no tocar | en blanco cargar
|  | Promedio | Máximo |  | 4 VALORES A 90° |  |  |  | radio medio |  |  |  | centro |  |  |  | radio medio
66254 | 2020012356 | 0.0175 | 0.03 | T | 30 | 20 | 20 | 0 | 2 | 4 | 0 | 5 | 8 | 10 | 7 | 11 | 4 | 8 | 6 | 5 | 5.833333
66254 | 2020012360 | 0.015 | 0.02 | T | 20 | 20 | 20 | 0 | 3 | 5 | 2 | 8 | 10 | 11 | 13 | 9 | 7 | 3 | 7 | 8 | 7.166667
66254 | 2020012367 | 0.01 | 0.02 | T | 20 | 20 | 0 | 0 | 6 | 2 | 4 | 8 | 11 | 9 | 12 | 10 | 6 | 8 | 6 | 9 | 7.583333
42877 | 2020012369 | 0.0125 | 0.03 | T | 30 | 20 | 0 | 0 | 5 | 9 | 3 | 7 | 8 | 10 | 7 | 13 | 9 | 3 | 7 | 7 | 7.333333
42877 | 2020012372 | 0.01 | 0.02 | T | 20 | 20 | 0 | 0 | 2 | 7 | 8 | 4 | 12 | 9 | 11 | 9 | 9 | 4 | 3 | 5 | 6.916667
42877 | 2020012376 | 0.01 | 0.02 | T | 20 | 20 | 0 | 0 | [12 empty] | #DIV/0!
42886 | 2020012378 | 0.015 | 0.02 | T | 20 | 20 | 20 | 0 | [12 empty] | #DIV/0!
42886 | 2020012384 | 0.01 | 0.02 | T | 20 | 20 | 0 | 0 | 6 | 2 | 4 | 7 | 11 | 6 | 14 | 13 | 5 | 6 | 2 | 8 | 7
46353 | 2020013615 | 0.0375 | 0.05 | T | 50 | 40 | 30 | 30 | 4 | 6 | 9 | 8 | 15 | 9 | 10 | 12 | 9 | 5 | 11 | 6 | 8.666667
46353 | 2020013616 | 0.0175 | 0.03 | T | 30 | 20 | 20 | 0 | 9 | 3 | 5 | 11 | 13 | 12 | 9 | 10 | 9 | 7 | 12 | 8 | 9
46353 | 2020013619 | 0.01 | 0.02 | T | 20 | 20 | 0 | 0 | 10 | 2 | 13 | 9 | 13 | 8 | 14 | 9 | 8 | 5 | 9 | 3 | 8.583333
46353 | 2020013620 | 0.0175 | 0.03 | T | 30 | 20 | 20 | 0 | 8 | 3 | 11 | 7 | 13 | 10 | 9 | 11 | 9 | 5 | 8 | 7 | 8.416667
48029 | 2020014739 | 0.03 | 0.04 | T | 40 | 20 | 30 | 30 | 9 | 6 | 7 | 9 | 14 | 8 | 10 | 13 | 10 | 8 | 11 | 9 | 9.5
48029 | 2020014742 | 0.0275 | 0.05 | T | 50 | 20 | 20 | 20 | 8 | 5 | 10 | 6 | 12 | 11 | 9 | 12 | 7 | 11 | 9 | 8 | 9
48029 | 2020014916 | 0.04 | 0.06 | T | 60 | 50 | 30 | 20 | 11 | 3 | 9 | 12 | 16 | 6 | 13 | 9 | 8 | 9 | 13 | 10 | 9.916667
48029 | 2020014918 | 0.0325 | 0.05 | T | 50 | 50 | 20 | 10 | 7 | 8 | 11 | 10 | 14 | 10 | 8 | 11 | 7 | 12 | 8 | 5 | 9.25
48029 | 2020014920 | 0.0275 | 0.04 | T | 40 | 20 | 30 | 20 | 9 | 9 | 8 | 6 | 16 | 8 | 10 | 7 | 11 | 10 | 9 | 6 | 9.083333
48029 | 2020014921 | 0.0325 | 0.05 | T | 50 | 40 | 20 | 20 | 8 | 14 | 10 | 7 | 17 | 9 | 9 | 13 | 9 | 13 | 7 | 7 | 10.25
47799 | 2020014924 | 0.0175 | 0.03 | T | 30 | 20 | 20 | 0 | 9 | 10 | 6 | 10 | 14 | 10 | 9 | 13 | 8 | 6 | 5 | 7 | 8.916667
47799 | 2020014925 | 0.015 | 0.02 | T | 20 | 20 | 20 | 0 | 8 | 8 | 10 | 12 | 8 | 12 | 8 | 8 | 8 | 11 | 10 | 6 | 9.083333
47799 | 2020014937 | 0.0225 | 0.03 | T | 30 | 20 | 20 | 20 | 10 | 8 | 15 | 8 | 11 | 6 | 7 | 9 | 6 | 8 | 13 | 5 | 8.833333
47799 | 2020014938 | 0.01 | 0.02 | T | 20 | 20 | 0 | 0 | 7 | 12 | 6 | 7 | 11 | 9 | 15 | 14 | 8 | 6 | 4 | 9 | 9
47799 | 2020014952 | 0.0125 | 0.03 | T | 30 | 20 | 0 | 0 | 9 | 8 | 10 | 5 | 10 | 9 | 13 | 9 | 10 | 8 | 6 | 8 | 8.75
47799 | 2020014955 | 0.0175 | 0.03 | T | 30 | 20 | 20 | 0 | 8 | 15 | 7 | 9 | 7 | 11 | 7 | 15 | 10 | 6 | 7 | 7 | 9.083333
47800 | 2020014960 | 0.0225 | 0.03 | T | 30 | 20 | 20 | 20 | 7 | 11 | 6 | 7 | 5 | 10 | 7 | 8 | 9 | 7 | 12 | 9 | 8.166667
47800 | 2020014963 | 0.0175 | 0.03 | T | 30 | 20 | 20 | 0 | 6 | 15 | 4 | 11 | 13 | 10 | 6 | 5 | 7 | 9 | 4 | 11 | 8.416667
47800 | 2020014965 | 0.0175 | 0.03 | T | 30 | 20 | 20 | 0 | 8 | 8 | 10 | 5 | 13 | 9 | 10 | 6 | 13 | 8 | 7 | 9 | 8.833333
47800 | 2020014966 | 0.015 | 0.02 | T | 20 | 20 | 20 | 0 | 15 | 13 | 8 | 10 | 10 | 6 | 10 | 7 | 5 | 9 | 7 | 6 | 8.833333
47800 | 2020014967 | 0.01 | 0.02 | T | 20 | 20 | 0 | 0 | 9 | 8 | 9 | 7 | 8 | 5 | 16 | 8 | 10 | 6 | 9 | 9 | 8.666667
47800 | 2020014968 | 0.0125 | 0.03 | T | 30 | 20 | 0 | 0 | 9 | 10 | 6 | 10 | 14 | 10 | 9 | 13 | 8 | 6 | 5 | 7 | 8.916667
47800 | 2020015403 | 0.04 | 0.05 | T | 50 | 40 | 40 | 30 | 8 | 6 | 4 | 7 | 12 | 10 | 11 | 10 | 12 | 6 | 8 | 3 | 8.083333
47800 | 2020015410 | 0.0575 | 0.07 | T | 70 | 60 | 50 | 50 | 7 | 2 | 8 | 6 | 13 | 11 | 8 | 12 | 9 | 3 | 8 | 7 | 7.833333
47800 | 2020015413 | 0.05 | 0.06 | T | 60 | 50 | 50 | 40 | 5 | 3 | 8 | 7 | 11 | 10 | 12 | 9 | 5 | 10 | 6 | 5 | 7.583333
46075 | 2020017594 | 0.03 | 0.04 | T | 40 | 30 | 30 | 20 | 8 | 6 | 4 | 7 | 12 | 10 | 11 | 10 | 12 | 6 | 8 | 3 | 8.083333
46075 | 2020017596 | 0.0225 | 0.03 | T | 30 | 20 | 20 | 20 | 7 | 2 | 8 | 6 | 13 | 11 | 8 | 12 | 9 | 3 | 8 | 7 | 7.833333
46075 | 2020017600 | 0.0175 | 0.03 | T | 30 | 20 | 20 | 0 | 4 | 10 | 7 | 5 | 12 | 10 | 11 | 11 | 6 | 10 | 8 | 5 | 8.25
45677 | 2020017559 | 0.015 | 0.02 | T | 20 | 20 | 20 | 0 | 5 | 9 | 11 | 8 | 10 | 9 | 9 | 9 | 8 | 10 | 9 | 8 | 8.75
45677 | 2020017568 | 0.01 | 0.02 | T | 20 | 20 | 0 | 0 | 14 | 3 | 16 | 5 | 5 | 12 | 10 | 7 | 8 | 8 | 11 | 5 | 8.666667
45677 | 2020017569 | 0.01 | 0.02 | T | 20 | 20 | 0 | 0 | 8 | 5 | 12 | 9 | 9 | 8 | 11 | 8 | 10 | 5 | 8 | 9 | 8.5
45677 | 2020017570 | 0.0125 | 0.03 | T | 30 | 20 | 0 | 0 | 7 | 10 | 11 | 7 | 7 | 10 | 9 | 5 | 9 | 6 | 12 | 8 | 8.416667
45677 | 2020017571 | 0.0175 | 0.03 | T | 30 | 20 | 20 | 0 | 4 | 8 | 7 | 8 | 14 | 6 | 13 | 5 | 12 | 4 | 14 | 5 | 8.333333
46074 | 2020017551 | 0.015 | 0.02 | T | 20 | 20 | 10 | 10 | 12 | 9 | 10 | 6 | 7 | 9 | 14 | 7 | 5 | 10 | 8 | 9 | 8.833333
46074 | 2020017556 | 0.0125 | 0.02 | T | 20 | 10 | 10 | 10 | 8 | 14 | 9 | 8 | 5 | 11 | 6 | 9 | 8 | 6 | 10 | 11 | 8.75
46074 | 2020017557 | 0.015 | 0.03 | T | 30 | 10 | 10 | 10 | 10 | 9 | 11 | 9 | 5 | 8 | 9 | 13 | 5 | 7 | 8 | 10 | 8.666667
48637 | 2020019226 | 0.0425 | 0.06 | T | 60 | 50 | 30 | 30 | 9 | 14 | 10 | 7 | 17 | 9 | 9 | 14 | 9 | 13 | 7 | 8 | 10.5
48637 | 2020019227 | 0.0375 | 0.05 | T | 50 | 40 | 30 | 30 | 9 | 10 | 6 | 10 | 14 | 10 | 9 | 13 | 8 | 6 | 5 | 9 | 9.083333
48637 | 2020019228 | 0.045 | 0.07 | T | 70 | 50 | 30 | 30 | 10 | 8 | 10 | 12 | 8 | 12 | 8 | 10 | 8 | 11 | 10 | 7 | 9.5
48637 | 2020019229 | 0.04 | 0.06 | T | 60 | 40 | 30 | 30 | 10 | 8 | 15 | 8 | 11 | 6 | 7 | 11 | 6 | 8 | 13 | 6 | 9.083333
48637 | 2020019230 | 0.045 | 0.07 | T | 70 | 50 | 30 | 30 | 11 | 12 | 6 | 7 | 11 | 9 | 15 | 15 | 8 | 6 | 4 | 10 | 9.5
46075 | 2020019566 | 0.0325 | 0.05 | T | 50 | 40 | 20 | 20 | 11 | 10 | 8 | 11 | 19 | 9 | 13 | 11 | 9 | 10 | 14 | 8 | 11.08333
46075 | 2020019568 | 0.0375 | 0.06 | T | 60 | 50 | 20 | 20 | 7 | 14 | 10 | 7 | 16 | 12 | 8 | 12 | 10 | 9 | 11 | 12 | 10.66667
46075 | 2020019577 | 0.035 | 0.05 | T | 50 | 40 | 30 | 20 | 11 | 9 | 5 | 13 | 18 | 8 | 16 | 7 | 13 | 8 | 7 | 11 | 10.5
46075 | 2020019578 | 0.055 | 0.07 | T | 70 | 60 | 50 | 40 | 5 | 11 | 14 | 7 | 17 | 6 | 14 | 13 | 15 | 6 | 12 | 9 | 10.75
46075 | 2020019581 | 0.035 | 0.05 | T | 50 | 40 | 30 | 20 | 9 | 8 | 7 | 9 | 16 | 10 | 11 | 9 | 13 | 7 | 12 | 7 | 9.833333
46075 | 2020019585 | 0.0325 | 0.05 | T | 50 | 40 | 20 | 20 | 7 | 15 | 8 | 7 | 14 | 9 | 13 | 8 | 8 | 14 | 7 | 8 | 9.833333
46077 | 2020019593 | 0.015 | 0.02 | T | 20 | 20 | 10 | 10 | 9 | 10 | 10 | 10 | 11 | 8 | 10 | 9 | 7 | 11 | 10 | 9 | 9.5
46077 | 2020019595 | 0.01 | 0.01 | T | 10 | 10 | 10 | 10 | 13 | 9 | 10 | 5 | 12 | 12 | 9 | 7 | 10 | 9 | 8 | 10 | 9.5
46077 | 2020019598 | 0.01 | 0.01 | T | 10 | 10 | 10 | 10 | 7 | 9 | 9 | 9 | 10 | 9 | 10 | 11 | 8 | 10 | 9 | 8 | 9.083333
46077 | 2020019599 | 0.01 | 0.01 | T | 10 | 10 | 10 | 10 | 8 | 2 | 8 | 6 | 14 | 11 | 8 | 12 | 9 | 3 | 8 | 9 | 8.166667
46077 | 2020019602 | 0.0125 | 0.02 | T | 20 | 10 | 10 | 10 | 5 | 10 | 7 | 5 | 12 | 10 | 11 | 11 | 6 | 10 | 8 | 7 | 8.5
46077 | 2020019606 | 0.0125 | 0.02 | T | 20 | 10 | 10 | 10 | 6 | 9 | 11 | 8 | 11 | 9 | 9 | 9 | 8 | 10 | 9 | 10 | 9.083333
47800 | 2020019938 | 0.015 | 0.03 | T | 30 | 10 | 10 | 10 | 10 | 8 | 10 | 11 | 13 | 11 | 13 | 9 | 7 | 13 | 7 | 6 | 9.833333
47800 | 2020019939 | 0.01 | 0.01 | T | 10 | 10 | 10 | 10 | 9 | 6 | 14 | 10 | 15 | 9 | 12 | 10 | 11 | 8 | 6 | 12 | 10.16667
47800 | 2020019940 | 0.01 | 0.01 | T | 10 | 10 | 10 | 10 | 13 | 9 | 10 | 7 | 17 | 10 | 7 | 13 | 9 | 13 | 7 | 10 | 10.41667
47800 | 2020019941 | 0.0125 | 0.02 | T | 20 | 10 | 10 | 10 | 10 | 10 | 8 | 11 | 19 | 9 | 13 | 11 | 9 | 10 | 14 | 4 | 10.66667
47800 | 2020019944 | 0.015 | 0.03 | T | 30 | 10 | 10 | 10 | 6 | 14 | 10 | 7 | 14 | 12 | 8 | 12 | 10 | 9 | 11 | 11 | 10.33333
47800 | 2020019945 | 0.02 | 0.04 | T | 40 | 20 | 10 | 10 | 10 | 9 | 5 | 13 | 16 | 8 | 16 | 7 | 13 | 8 | 7 | 10 | 10.16667
48637 | 2020020384 | 0.0625 | 0.1 | T | 100 | 80 | 40 | 30 | 7 | 7 | 8 | 7 | 12 | 12 | 12 | 10 | 7 | 7 | 8 | 7 | 8.666667
48637 | 2020020385 | 0.06 | 0.09 | T | 90 | 70 | 50 | 30 | 8 | 8 | 7 | 7 | 15 | 15 | 12 | 12 | 8 | 7 | 8 | 7 | 9.5
48637 | 2020020386 | 0.07 | 0.09 | T | 90 | 80 | 60 | 50 | 8 | 7 | 8 | 7 | 12 | 10 | 10 | 10 | 7 | 7 | 7 | 7 | 8.333333
72532 | 2020022788 | 0.02 | 0.03 | T | 30 | 20 | 20 | 10 | 9 | 8 | 7 | 9 | 17 | 10 | 12 | 9 | 13 | 7 | 12 | 7 | 10
72532 | 2020022789 | 0.02 | 0.03 | T | 30 | 20 | 20 | 10 | 7 | 15 | 8 | 7 | 15 | 9 | 14 | 8 | 8 | 14 | 7 | 8 | 10
72532 | 2020022790 | 0.02 | 0.03 | T | 30 | 20 | 20 | 10 | 9 | 10 | 10 | 10 | 8 | 8 | 11 | 9 | 7 | 11 | 10 | 9 | 9.333333
72532 | 2020022791 | 0.02 | 0.03 | T | 30 | 20 | 20 | 10 | 12 | 9 | 10 | 5 | 10 | 12 | 10 | 7 | 10 | 9 | 8 | 12 | 9.5
72532 | 2020022792 | 0.0225 | 0.04 | T | 40 | 20 | 20 | 10 | 7 | 9 | 9 | 9 | 7 | 9 | 11 | 11 | 8 | 10 | 9 | 7 | 8.833333
72532 | 2020022793 | 0.02 | 0.03 | T | 30 | 20 | 20 | 10 | 11 | 8 | 8 | 8 | 7 | 9 | 13 | 10 | 7 | 9 | 11 | 10 | 9.25
72531 | 2020022834 | 0.02 | 0.03 | T | 30 | 20 | 20 | 10 | 10 | 10 | 15 | 6 | 11 | 9 | 8 | 8 | 10 | 8 | 6 | 11 | 9.333333
72531 | 2020022835 | 0.02 | 0.03 | T | 30 | 20 | 20 | 10 | 8 | 7 | 11 | 6 | 13 | 8 | 11 | 10 | 9 | 11 | 8 | 8 | 9.166667
72531 | 2020022842 | 0.025 | 0.05 | T | 50 | 20 | 20 | 10 | 11 | 4 | 7 | 6 | 9 | 7 | 13 | 10 | 12 | 9 | 10 | 11 | 9.083333
72531 | 2020022843 | 0.02 | 0.03 | T | 30 | 20 | 20 | 10 | 6 | 8 | 11 | 9 | 9 | 10 | 13 | 8 | 8 | 10 | 14 | 11 | 9.75
72531 | 2020022847 | 0.02 | 0.03 | T | 30 | 20 | 20 | 10 | 9 | 6 | 12 | 8 | 11 | 10 | 8 | 9 | 6 | 8 | 8 | 12 | 8.916667
72531 | 2020022851 | 0.0225 | 0.04 | T | 40 | 20 | 20 | 10 | 13 | 8 | 13 | 10 | 8 | 9 | 12 | 6 | 8 | 11 | 12 | 7 | 9.75
72530 | 2020023136 | 0.01 | 0.01 | T | 10 | 10 | 10 | 10 | 6 | 13 | 9 | 8 | 9 | 15 | 10 | 8 | 12 | 9 | 10 | 7 | 9.666667
72530 | 2020023137 | 0.0175 | 0.04 | T | 40 | 10 | 10 | 10 | 10 | 8 | 11 | 7 | 12 | 8 | 9 | 7 | 12 | 10 | 8 | 11 | 9.416667
72530 | 2020023138 | 0.01 | 0.01 | T | 10 | 10 | 10 | 10 | 8 | 10 | 7 | 11 | 10 | 7 | 7 | 9 | 11 | 14 | 10 | 10 | 9.5
72530 | 2020023139 | 0.0225 | 0.06 | T | 60 | 10 | 10 | 10 | 9 | 9 | 13 | 9 | 13 | 6 | 13 | 8 | 7 | 9 | 5 | 13 | 9.5
72530 | 2020023140 | 0.01 | 0.01 | T | 10 | 10 | 10 | 10 | 10 | 9 | 13 | 8 | 6 | 7 | 10 | 9 | 11 | 15 | 8 | 7 | 9.416667
72530 | 2020023141 | 0.0175 | 0.04 | T | 40 | 10 | 10 | 10 | 12 | 8 | 8 | 8 | 11 | 8 | 10 | 15 | 9 | 8 | 13 | 9 | 9.916667
72531 | 2020023126 | 0.0175 | 0.04 | T | 40 | 10 | 10 | 10 | 13 | 10 | 9 | 13 | 7 | 7 | 9 | 4 | 14 | 10 | 8 | 7 | 9.25
72531 | 2020023127 | 0.02 | 0.05 | T | 50 | 10 | 10 | 10 | 8 | 8 | 5 | 11 | 16 | 9 | 6 | 12 | 7 | 10 | 3 | 14 | 9.083333
72531 | 2020023128 | 0.0175 | 0.04 | T | 40 | 10 | 10 | 10 | 12 | 8 | 7 | 9 | 18 | 12 | 11 | 9 | 13 | 7 | 12 | 8 | 10.5
72531 | 2020023129 | 0.02 | 0.05 | T | 50 | 10 | 10 | 10 | 8 | 15 | 8 | 7 | 16 | 10 | 13 | 8 | 8 | 14 | 7 | 9 | 10.25
72531 | 2020023130 | 0.01 | 0.01 | T | 10 | 10 | 10 | 10 | 15 | 7 | 12 | 8 | 18 | 12 | 9 | 16 | 8 | 7 | 11 | 15 | 11.5
72531 | 2020023131 | 0.01 | 0.01 | T | 10 | 10 | 10 | 10 | 11 | 13 | 9 | 11 | 16 | 10 | 16 | 8 | 14 | 10 | 9 | 11 | 11.5
72534 | 2020024075 | 0.02 | 0.03 | T | 30 | 20 | 20 | 10 | 8 | 9 | 7 | 14 | 16 | 8 | 13 | 9 | 7 | 11 | 11 | 10 | 10.25
72534 | 2020024076 | 0.0275 | 0.04 | T | 40 | 30 | 30 | 10 | 12 | 8 | 7 | 9 | 17 | 10 | 8 | 10 | 13 | 8 | 5 | 12 | 9.916667
72534 | 2020024080 | 0.025 | 0.04 | T | 40 | 20 | 30 | 10 | 10 | 6 | 14 | 8 | 15 | 9 | 12 | 8 | 6 | 12 | 10 | 10 | 10
72534 | 2020024081 | 0.0225 | 0.04 | T | 40 | 10 | 30 | 10 | 8 | 10 | 13 | 9 | 18 | 8 | 9 | 13 | 8 | 10 | 9 | 11 | 10.5
72534 | 2020024084 | 0.0325 | 0.04 | T | 40 | 40 | 30 | 20 | 9 | 9 | 7 | 8 | 17 | 10 | 11 | 9 | 11 | 8 | 12 | 4 | 9.583333
72534 | 2020024085 | 0.015 | 0.03 | T | 30 | 10 | 10 | 10 | 14 | 8 | 11 | 9 | 16 | 9 | 10 | 12 | 8 | 13 | 9 | 9 | 10.66667
72511 | 2020026949 | 0.04 | 0.06 | T | 60 | 40 | 40 | 20 | 12 | 9 | 10 | 7 | 20 | 10 | 7 | 13 | 9 | 13 | 7 | 10 | 10.58333
72511 | 2020026950 | 0.0375 | 0.05 | T | 50 | 40 | 40 | 20 | 10 | 10 | 8 | 11 | 22 | 9 | 13 | 11 | 9 | 10 | 14 | 7 | 11.16667
72511 | 2020026951 | 0.0425 | 0.07 | T | 70 | 40 | 40 | 20 | 8 | 14 | 10 | 7 | 17 | 12 | 8 | 12 | 10 | 9 | 11 | 11 | 10.75
72511 | 2020026952 | 0.04 | 0.06 | T | 60 | 40 | 40 | 20 | 10 | 9 | 5 | 13 | 19 | 8 | 16 | 7 | 13 | 8 | 7 | 8 | 10.25
72511 | 2020026953 | 0.0325 | 0.05 | T | 50 | 40 | 20 | 20 | 6 | 11 | 14 | 7 | 18 | 6 | 14 | 13 | 15 | 6 | 12 | 10 | 11
72511 | 2020026954 | 0.045 | 0.07 | T | 70 | 50 | 40 | 20 | 12 | 8 | 8 | 11 | 16 | 10 | 11 | 14 | 9 | 12 | 10 | 9 | 10.83333
72512 | 2020026936 | 0.0325 | 0.05 | T | 50 | 40 | 20 | 20 | 13 | 7 | 12 | 8 | 21 | 11 | 9 | 16 | 8 | 7 | 11 | 13 | 11.33333
72512 | 2020026937 | 0.035 | 0.06 | T | 60 | 40 | 20 | 20 | 9 | 13 | 9 | 11 | 17 | 8 | 16 | 8 | 14 | 10 | 9 | 9 | 11.08333
72512 | 2020026938 | 0.0325 | 0.05 | T | 50 | 40 | 20 | 20 | 10 | 6 | 15 | 10 | 16 | 11 | 9 | 13 | 12 | 8 | 12 | 7 | 10.75
72512 | 2020026939 | 0.03 | 0.05 | T | 50 | 30 | 20 | 20 | 8 | 6 | 16 | 5 | 8 | 12 | 7 | 7 | 8 | 9 | 10 | 9 | 8.75
72512 | 2020026940 | 0.03 | 0.05 | T | 50 | 30 | 20 | 20 | 7 | 8 | 14 | 6 | 7 | 8 | 11 | 9 | 12 | 8 | 13 | 12 | 9.583333
72512 | 2020026941 | 0.03 | 0.05 | T | 50 | 30 | 20 | 20 | 5 | 9 | 11 | 8 | 10 | 9 | 9 | 9 | 8 | 10 | 9 | 6 | 8.583333
72530 | 2020026765 | 0.0275 | 0.05 | T | 50 | 20 | 20 | 20 | 10 | 8 | 7 | 9 | 18 | 10 | 11 | 9 | 13 | 7 | 12 | 6 | 10
72530 | 2020026766 | 0.025 | 0.04 | T | 40 | 20 | 20 | 20 | 6 | 15 | 8 | 7 | 16 | 9 | 13 | 8 | 8 | 14 | 7 | 7 | 9.833333
72530 | 2020026767 | 0.025 | 0.04 | T | 40 | 20 | 20 | 20 | 12 | 7 | 12 | 8 | 18 | 11 | 9 | 16 | 8 | 7 | 11 | 12 | 10.91667
72530 | 2020026768 | 0.0325 | 0.06 | T | 60 | 30 | 20 | 20 | 8 | 13 | 9 | 11 | 16 | 8 | 16 | 8 | 14 | 10 | 9 | 8 | 10.83333
72530 | 2020026769 | 0.025 | 0.04 | T | 40 | 20 | 20 | 20 | 9 | 6 | 15 | 10 | 15 | 11 | 9 | 13 | 12 | 8 | 12 | 6 | 10.5
72530 | 2020026770 | 0.025 | 0.04 | T | 40 | 20 | 20 | 20 | 6 | 7 | 8 | 7 | 11 | 10 | 11 | 10 | 7 | 7 | 8 | 4 | 8
10200 | 2020028002 | 0.0175 | 0.03 | T | 30 | 20 | 20 | 0 | 5 | 9 | 11 | 8 | 10 | 9 | 9 | 9 | 8 | 10 | 9 | 8 | 8.75
10200 | 2020028004 | 0.015 | 0.02 | T | 20 | 20 | 20 | 0 | 14 | 3 | 16 | 5 | 5 | 12 | 10 | 7 | 8 | 8 | 11 | 5 | 8.666667
10200 | 2020028005 | 0.01 | 0.02 | T | 20 | 20 | 0 | 0 | 8 | 5 | 12 | 9 | 9 | 8 | 11 | 8 | 10 | 5 | 8 | 9 | 8.5
10200 | 2020028008 | 0.0225 | 0.03 | T | 30 | 20 | 20 | 20 | 7 | 10 | 11 | 7 | 7 | 10 | 9 | 5 | 9 | 6 | 12 | 8 | 8.416667
10200 | 2020028013 | 0.015 | 0.02 | T | 20 | 20 | 20 | 0 | 9 | 7 | 11 | 6 | 13 | 8 | 10 | 10 | 9 | 11 | 8 | 7 | 9.083333
10200 | 2020028014 | 0.0175 | 0.03 | T | 30 | 20 | 0 | 20 | 12 | 4 | 7 | 6 | 9 | 7 | 12 | 10 | 12 | 9 | 10 | 10 | 9
10198 | 2020027933 | 0.0325 | 0.06 | T | 60 | 50 | 10 | 10 | 12 | 9 | 10 | 9 | 7 | 12 | 9 | 15 | 14 | 8 | 6 | 4 | 9.583333
10198 | 2020027934 | 0.015 | 0.03 | T | 30 | 10 | 10 | 10 | 8 | 14 | 9 | 8 | 5 | 9 | 9 | 13 | 9 | 10 | 8 | 6 | 9
10198 | 2020027948 | 0.01 | 0.01 | T | 10 | 10 | 10 | 10 | 10 | 9 | 11 | 9 | 5 | 8 | 9 | 5 | 15 | 11 | 13 | 8 | 9.416667
10198 | 2020027949 | 0.0125 | 0.02 | T | 20 | 10 | 10 | 10 | 8 | 10 | 13 | 10 | 8 | 11 | 11 | 9 | 17 | 7 | 9 | 6 | 9.916667
10198 | 2020027954 | 0.01 | 0.01 | T | 10 | 10 | 10 | 10 | 11 | 9 | 12 | 7 | 11 | 9 | 9 | 7 | 20 | 8 | 10 | 11 | 10.33333
10198 | 2020027955 | 0.01 | 0.01 | T | 10 | 10 | 10 | 10 | 6 | 13 | 9 | 8 | 9 | 13 | 14 | 8 | 18 | 12 | 9 | 8 | 10.58333
10197 | 2020027967 | 0.015 | 0.03 | T | 30 | 10 | 10 | 10 | 10 | 8 | 11 | 7 | 12 | 8 | 4 | 10 | 11 | 10 | 10 | 7 | 9
10197 | 2020027968 | 0.0125 | 0.02 | T | 20 | 10 | 10 | 10 | 8 | 10 | 7 | 11 | 10 | 9 | 7 | 10 | 10 | 9 | 7 | 10 | 9
10197 | 2020027970 | 0.0125 | 0.02 | T | 20 | 10 | 10 | 10 | 9 | 9 | 13 | 9 | 13 | 7 | 10 | 8 | 14 | 6 | 10 | 5 | 9.416667
10197 | 2020027971 | 0.015 | 0.03 | T | 30 | 10 | 10 | 10 | 10 | 9 | 13 | 8 | 6 | 5 | 12 | 10 | 12 | 11 | 10 | 9 | 9.583333
10197 | 2020027973 | 0.0125 | 0.02 | T | 20 | 10 | 10 | 10 | 12 | 8 | 8 | 8 | 11 | 10 | 10 | 8 | 14 | 7 | 11 | 10 | 9.75
10197 | 2020027974 | 0.015 | 0.03 | T | 30 | 10 | 10 | 10 | 6 | 7 | 9 | 6 | 8 | 13 | 6 | 11 | 12 | 7 | 12 | 15 | 9.333333
10197 | 2020028761 | 0.02 | 0.05 | T | 50 | 10 | 10 | 10 | 10 | 8 | 11 | 9 | 7 | 9 | 12 | 8 | 10 | 9 | 6 | 10 | 9.083333
10197 | 2020028764 | 0.0325 | 0.07 | T | 70 | 40 | 10 | 10 | 7 | 8 | 7 | 11 | 14 | 12 | 13 | 8 | 7 | 12 | 8 | 9 | 9.666667
10197 | 2020028768 | 0.035 | 0.08 | T | 80 | 40 | 10 | 10 | 8 | 10 | 11 | 15 | 11 | 8 | 11 | 9 | 13 | 10 | 8 | 7 | 10.08333
72511 | 2020028756 | 0.075 | 0.11 | T | 110 | 100 | 50 | 40 | 10 | 14 | 12 | 8 | 22 | 9 | 15 | 10 | 10 | 12 | 8 | 15 | 12.08333
72511 | 2020028757 | 0.0725 | 0.1 | T | 100 | 90 | 60 | 40 | 13 | 11 | 10 | 15 | 24 | 12 | 12 | 15 | 13 | 10 | 16 | 11 | 13.5
72511 | 2020028758 | 0.07 | 0.1 | T | 100 | 70 | 70 | 40 | 12 | 15 | 7 | 13 | 19 | 14 | 9 | 16 | 11 | 18 | 9 | 13 | 13
72534 | 2020028783 | 0.04 | 0.06 | T | 60 | 50 | 30 | 20 | 7 | 12 | 8 | 8 | 15 | 8 | 10 | 12 | 9 | 8 | 14 | 9 | 10
72534 | 2020028788 | 0.035 | 0.07 | T | 70 | 50 | 10 | 10 | 10 | 10 | 9 | 8 | 18 | 9 | 13 | 10 | 8 | 15 | 6 | 10 | 10.5
72534 | 2020028795 | 0.03 | 0.05 | T | 50 | 40 | 20 | 10 | 10 | 7 | 9 | 10 | 16 | 5 | 9 | 15 | 10 | 8 | 9 | 11 | 9.916667
10197 | 2020028997 | 0.0225 | 0.03 | T | 30 | 20 | 20 | 20 | 7 | 10 | 11 | 7 | 7 | 10 | 9 | 5 | 9 | 6 | 12 | 8 | 8.416667
10197 | 2020029000 | 0.0275 | 0.04 | T | 40 | 30 | 20 | 20 | 4 | 8 | 7 | 8 | 14 | 6 | 13 | 5 | 12 | 4 | 14 | 5 | 8.333333
10196 | 2020029002 | 0.0425 | 0.06 | T | 60 | 50 | 30 | 30 | 7 | 4 | 14 | 3 | 16 | 5 | 8 | 8 | 10 | 5 | 13 | 3 | 8
10196 | 2020029006 | 0.03 | 0.04 | T | 40 | 30 | 30 | 20 | 7 | 2 | 3 | 8 | 11 | 9 | 12 | 14 | 4 | 8 | 11 | 6 | 7.916667
10196 | 2020029007 | 0.0275 | 0.04 | T | 40 | 30 | 20 | 20 | 4 | 8 | 5 | 11 | 15 | 5 | 6 | 12 | 7 | 10 | 3 | 12 | 8.166667
10196 | 2020029009 | 0.0325 | 0.05 | T | 50 | 30 | 30 | 20 | 7 | 11 | 6 | 7 | 5 | 10 | 7 | 8 | 9 | 7 | 12 | 9 | 8.166667
10196 | 2020029010 | 0.0275 | 0.04 | T | 40 | 30 | 20 | 20 | 8 | 2 | 8 | 7 | 11 | 10 | 12 | 9 | 5 | 10 | 6 | 5 | 7.75
72529 | 2020027339 | 0.04 | 0.07 | T | 70 | 40 | 30 | 20 | 8 | 14 | 9 | 7 | 16 | 11 | 9 | 13 | 7 | 10 | 9 | 12 | 10.41667
72529 | 2020027340 | 0.0425 | 0.07 | T | 70 | 40 | 30 | 30 | 12 | 11 | 8 | 10 | 20 | 8 | 12 | 9 | 13 | 11 | 10 | 8 | 11
72529 | 2020027341 | 0.03 | 0.06 | T | 60 | 30 | 20 | 10 | 10 | 6 | 13 | 9 | 19 | 12 | 8 | 10 | 9 | 15 | 10 | 6 | 10.58333
72529 | 2020027342 | 0.03 | 0.05 | T | 50 | 20 | 30 | 20 | 8 | 13 | 10 | 7 | 16 | 10 | 15 | 9 | 14 | 9 | 15 | 11 | 11.41667
72529 | 2020027343 | 0.0275 | 0.05 | T | 50 | 20 | 20 | 20 | 11 | 8 | 16 | 9 | 22 | 11 | 8 | 16 | 9 | 13 | 10 | 9 | 11.83333
72529 | 2020027344 | 0.0325 | 0.04 | T | 40 | 40 | 30 | 20 | 11 | 5 | 10 | 13 | 16 | 10 | 14 | 12 | 9 | 15 | 8 | 10 | 11.08333
72530 | 2020027321 | 0.025 | 0.03 | T | 30 | 20 | 30 | 20 | 9 | 7 | 12 | 6 | 15 | 8 | 9 | 10 | 6 | 10 | 8 | 8 | 9
72530 | 2020027322 | 0.0325 | 0.05 | T | 50 | 30 | 40 | 10 | 14 | 4 | 9 | 10 | 16 | 11 | 12 | 8 | 16 | 7 | 12 | 6 | 10.41667
72530 | 2020027323 | 0.0425 | 0.06 | T | 60 | 50 | 40 | 20 | 6 | 12 | 12 | 8 | 14 | 9 | 10 | 11 | 6 | 13 | 10 | 9 | 10
72530 | 2020027324 | 0.045 | 0.07 | T | 70 | 60 | 30 | 20 | 10 | 8 | 7 | 9 | 17 | 7 | 9 | 12 | 10 | 8 | 14 | 7 | 9.833333
72530 | 2020027325 | 0.0475 | 0.07 | T | 70 | 60 | 40 | 20 | 3 | 9 | 13 | 10 | 16 | 8 | 14 | 9 | 7 | 10 | 9 | 6 | 9.5
72530 | 2020027326 | 0.025 | 0.03 | T | 30 | 30 | 30 | 10 | 8 | 10 | 9 | 6 | 16 | 10 | 8 | 13 | 14 | 8 | 7 | 11 | 10
72529 | 2020027328 | 0.0425 | 0.06 | T | 60 | 40 | 50 | 20 | [12 empty] | #DIV/0!
72529 | 2020027330 | 0.0525 | 0.08 | T | 80 | 60 | 40 | 30 | [12 empty] | #DIV/0!
72529 | 2020027332 | 0.0475 | 0.06 | T | 60 | 30 | 50 | 50 | [12 empty] | #DIV/0!
72529 | 2020027334 | 0.0525 | 0.07 | T | 70 | 70 | 40 | 30 | [12 empty] | #DIV/0!
72529 | 2020027336 | 0.05 | 0.1 | T | 100 | 40 | 40 | 20 | [12 empty] | #DIV/0!
72529 | 2020027338 | 0.05 | 0.08 | T | 80 | 70 | 30 | 20 | [12 empty] | #DIV/0!
10201 | 2020029327 | 0.03 | 0.05 | T | 50 | 20 | 30 | 20 | 11 | 8 | 10 | 10 | 16 | 11 | 9 | 14 | 10 | 7 | 10 | 12 | 10.66667
10201 | 2020029330 | 0.035 | 0.06 | T | 60 | 30 | 20 | 30 | 10 | 10 | 8 | 7 | 17 | 8 | 16 | 7 | 11 | 10 | 8 | 13 | 10.41667
10201 | 2020029331 | 0.0325 | 0.05 | T | 50 | 40 | 20 | 20 | 13 | 3 | 15 | 9 | 18 | 10 | 12 | 9 | 9 | 7 | 10 | 11 | 10.5
10201 | 2020029347 | 0.035 | 0.06 | T | 60 | 40 | 20 | 20 | 11 | 11 | 7 | 9 | 16 | 11 | 9 | 12 | 15 | 8 | 12 | 8 | 10.75
10201 | 2020029349 | 0.0425 | 0.06 | T | 60 | 50 | 40 | 20 | 9 | 13 | 9 | 6 | 14 | 10 | 8 | 13 | 7 | 10 | 8 | 9 | 9.666667
10201 | 2020029355 | 0.0375 | 0.06 | T | 60 | 40 | 30 | 20 | 8 | 7 | 12 | 8 | 17 | 9 | 14 | 9 | 10 | 9 | 7 | 11 | 10.08333
10208 | 2020029369 | 0.0225 | 0.03 | T | 30 | 20 | 30 | 10 | 6 | 9 | 12 | 8 | 16 | 8 | 9 | 15 | 12 | 7 | 10 | 8 | 10
10208 | 2020029371 | 0.035 | 0.05 | T | 50 | 50 | 30 | 10 | 14 | 4 | 9 | 7 | 14 | 10 | 13 | 9 | 11 | 8 | 6 | 9 | 9.5
10208 | 2020029373 | 0.0425 | 0.06 | T | 60 | 40 | 40 | 30 | 11 | 8 | 8 | 13 | 18 | 9 | 8 | 14 | 10 | 7 | 12 | 8 | 10.5
10208 | 2020029375 | 0.02 | 0.03 | T | 30 | 30 | 10 | 10 | 6 | 7 | 12 | 9 | 16 | 8 | 10 | 9 | 8 | 11 | 7 | 5 | 9
10208 | 2020029376 | 0.0275 | 0.03 | T | 30 | 30 | 30 | 20 | 11 | 6 | 9 | 10 | 15 | 6 | 8 | 11 | 12 | 8 | 9 | 7 | 9.333333
10208 | 2020029377 | 0.045 | 0.06 | T | 60 | 60 | 40 | 20 | 10 | 9 | 13 | 8 | 18 | 11 | 7 | 13 | 6 | 10 | 8 | 10 | 10.25
72536 | 2020032380 | 0.01 | 0.01 | T | 10 | 10 | 10 | 10 | 7 | 13 | 8 | 7 | 8 | 8 | 8 | 11 | 10 | 10 | 6 | 12 | 9
72536 | 2020032381 | 0.01 | 0.01 | T | 10 | 10 | 10 | 10 | 13 | 15 | 6 | 12 | 7 | 9 | 6 | 8 | 13 | 6 | 7 | 9 | 9.25
72536 | 2020032384 | 0.0125 | 0.02 | T | 20 | 10 | 10 | 10 | 14 | 9 | 12 | 10 | 8 | 11 | 9 | 7 | 9 | 12 | 8 | 11 | 10
72536 | 2020032385 | 0.015 | 0.03 | T | 30 | 10 | 10 | 10 | 16 | 8 | 7 | 11 | 8 | 7 | 11 | 14 | 12 | 13 | 8 | 7 | 10.16667
72536 | 2020032387 | 0.0125 | 0.02 | T | 20 | 10 | 10 | 10 | 8 | 14 | 10 | 9 | 10 | 11 | 15 | 11 | 8 | 11 | 10 | 11 | 10.66667
72536 | 2020032388 | 0.01 | 0.01 | T | 10 | 10 | 10 | 10 | 13 | 12 | 8 | 10 | 9 | 12 | 8 | 12 | 9 | 15 | 14 | 12 | 11.16667
10213 | 2020032503 | 0.0175 | 0.03 | T | 30 | 20 | 10 | 10 | 7 | 7 | 8 | 7 | 12 | 10 | 10 | 10 | 7 | 7 | 8 | 8 | 8.416667
10213 | 2020032504 | 0.02 | 0.04 | T | 40 | 20 | 10 | 10 | 8 | 6 | 8 | 7 | 12 | 12 | 12 | 10 | 7 | 7 | 8 | 8 | 8.75
10213 | 2020032510 | 0.015 | 0.03 | T | 30 | 10 | 10 | 10 | 9 | 8 | 8 | 8 | 15 | 12 | 12 | 12 | 7 | 7 | 8 | 8 | 9.5
10213 | 2020032511 | 0.015 | 0.02 | T | 20 | 20 | 10 | 10 | 8 | 8 | 8 | 7 | 12 | 12 | 11 | 10 | 7 | 7 | 7 | 7 | 8.666667
10213 | 2020032536 | 0.015 | 0.02 | T | 20 | 20 | 10 | 10 | 9 | 7 | 8 | 7 | 10 | 10 | 12 | 10 | 8 | 8 | 8 | 7 | 8.666667
10213 | 2020032537 | 0.0175 | 0.03 | T | 30 | 20 | 10 | 10 | 7 | 7 | 7 | 5 | 10 | 10 | 11 | 10 | 7 | 7 | 8 | 7 | 8
10215 | 2020032404 | 0.015 | 0.02 | T | 20 | 20 | 20 | 0 | 8 | 6 | 4 | 7 | 12 | 10 | 11 | 10 | 12 | 6 | 8 | 3 | 8.083333
10215 | 2020032406 | 0.0175 | 0.03 | T | 30 | 20 | 0 | 20 | 7 | 2 | 8 | 6 | 13 | 11 | 8 | 12 | 9 | 3 | 8 | 7 | 7.833333
10215 | 2020032417 | 0.01 | 0.02 | T | 20 | 20 | 0 | 0 | 4 | 8 | 7 | 8 | 14 | 6 | 13 | 5 | 12 | 4 | 14 | 5 | 8.333333
10215 | 2020032418 | 0.015 | 0.02 | T | 20 | 20 | 20 | 0 | 7 | 4 | 14 | 3 | 16 | 5 | 8 | 8 | 10 | 5 | 13 | 3 | 8
10215 | 2020032435 | 0.0175 | 0.03 | T | 30 | 20 | 20 | 0 | 7 | 2 | 3 | 8 | 11 | 9 | 12 | 14 | 4 | 8 | 11 | 6 | 7.916667
10215 | 2020032436 | 0.015 | 0.02 | T | 20 | 20 | 0 | 20 | 4 | 8 | 5 | 11 | 15 | 5 | 6 | 12 | 7 | 10 | 3 | 12 | 8.166667
10212 | 2020032549 | 0.01 | 0.01 | T | 10 | 10 | 10 | 10 | 8 | 21 | 11 | 9 | 16 | 8 | 10 | 9 | 9 | 9 | 18 | 9 | 11.41667
10212 | 2020032551 | 0.01 | 0.01 | T | 10 | 10 | 10 | 10 | 11 | 17 | 8 | 16 | 8 | 11 | 7 | 9 | 16 | 11 | 16 | 8 | 11.5
10212 | 2020032552 | 0.01 | 0.01 | T | 10 | 10 | 10 | 10 | 10 | 16 | 11 | 9 | 13 | 13 | 9 | 6 | 14 | 10 | 15 | 6 | 11
10212 | 2020032558 | 0.015 | 0.03 | T | 30 | 10 | 10 | 10 | 5 | 8 | 12 | 7 | 7 | 7 | 12 | 8 | 17 | 9 | 10 | 8 | 9.166667
10212 | 2020032559 | 0.0175 | 0.04 | T | 40 | 10 | 10 | 10 | 6 | 7 | 8 | 11 | 9 | 14 | 9 | 7 | 16 | 12 | 12 | 8 | 9.916667
10212 | 2020032560 | 0.01 | 0.01 | T | 10 | 10 | 10 | 10 | 8 | 10 | 9 | 9 | 9 | 11 | 8 | 10 | 20 | 8 | 7 | 9 | 9.833333
10214 | 2020032453 | 0.01 | 0.01 | T | 10 | 10 | 10 | 10 | 9 | 18 | 10 | 11 | 9 | 6 | 13 | 9 | 9 | 12 | 12 | 8 | 10.5
10214 | 2020032455 | 0.01 | 0.01 | T | 10 | 10 | 10 | 10 | 7 | 16 | 9 | 13 | 8 | 13 | 10 | 7 | 16 | 8 | 7 | 9 | 10.25
10214 | 2020032476 | 0.0125 | 0.02 | T | 20 | 10 | 10 | 10 | 8 | 18 | 11 | 9 | 16 | 8 | 6 | 9 | 10 | 11 | 9 | 12 | 10.58333
10214 | 2020032477 | 0.01 | 0.01 | T | 10 | 10 | 10 | 10 | 11 | 16 | 8 | 6 | 8 | 5 | 10 | 13 | 7 | 10 | 8 | 13 | 9.583333
10214 | 2020032478 | 0.01 | 0.01 | T | 10 | 10 | 10 | 10 | 10 | 15 | 11 | 9 | 13 | 7 | 12 | 6 | 15 | 9 | 14 | 9 | 10.83333
10214 | 2020032480 | 0.0125 | 0.02 | T | 20 | 10 | 10 | 10 | 7 | 11 | 10 | 11 | 10 | 4 | 9 | 10 | 16 | 9 | 7 | 10 | 9.5
72511 | 2020032917 | 0.0425 | 0.06 | T | 60 | 40 | 40 | 30 | 10 | 8 | 8 | 8 | 7 | 9 | 12 | 10 | 7 | 9 | 11 | 9 | 9
72511 | 2020032918 | 0.03 | 0.04 | T | 40 | 30 | 30 | 20 | 11 | 10 | 15 | 6 | 11 | 9 | 7 | 8 | 10 | 8 | 6 | 10 | 9.25
72511 | 2020032919 | 0.04 | 0.05 | T | 50 | 40 | 40 | 30 | 9 | 7 | 11 | 6 | 13 | 8 | 10 | 10 | 9 | 11 | 8 | 7 | 9.083333
72511 | 2020032921 | 0.0325 | 0.04 | T | 40 | 30 | 30 | 30 | 12 | 4 | 7 | 6 | 9 | 10 | 12 | 10 | 12 | 9 | 7 | 10 | 9
72511 | 2020032922 | 0.03 | 0.04 | T | 40 | 30 | 30 | 20 | 7 | 8 | 11 | 9 | 9 | 10 | 12 | 8 | 8 | 10 | 14 | 10 | 9.666667
72511 | 2020032923 | 0.0375 | 0.05 | T | 50 | 40 | 30 | 30 | 8 | 6 | 12 | 8 | 11 | 10 | 7 | 9 | 6 | 8 | 8 | 11 | 8.666667
72510 | 2020032936 | 0.04 | 0.05 | T | 50 | 40 | 40 | 30 | 12 | 8 | 13 | 10 | 8 | 4 | 11 | 6 | 7 | 11 | 12 | 8 | 9.166667
72510 | 2020032937 | 0.0375 | 0.05 | T | 50 | 40 | 30 | 30 | 8 | 7 | 15 | 4 | 13 | 9 | 9 | 5 | 9 | 7 | 10 | 9 | 8.75
72510 | 2020032950 | 0.03 | 0.04 | T | 40 | 30 | 30 | 20 | 8 | 16 | 8 | 8 | 9 | 7 | 8 | 5 | 11 | 8 | 13 | 6 | 8.916667
72510 | 2020032957 | 0.0325 | 0.04 | T | 40 | 30 | 30 | 30 | 9 | 6 | 11 | 13 | 12 | 9 | 12 | 9 | 8 | 6 | 10 | 8 | 9.416667
72510 | 2020032960 | 0.0375 | 0.05 | T | 50 | 40 | 30 | 30 | 11 | 8 | 5 | 12 | 9 | 7 | 8 | 6 | 10 | 7 | 10 | 11 | 8.666667
72510 | 2020032961 | 0.045 | 0.06 | T | 60 | 40 | 40 | 40 | 10 | 6 | 16 | 5 | 8 | 11 | 9 | 6 | 7 | 8 | 9 | 10 | 8.75
10195 | 2020032351 | 0.05 | 0.08 | T | 80 | 50 | 50 | 20 | 6 | 10 | 13 | 9 | 14 | 9 | 13 | 8 | 7 | 11 | 12 | 8 | 10
10195 | 2020032352 | 0.05 | 0.07 | T | 70 | 40 | 50 | 40 | 10 | 6 | 8 | 9 | 17 | 12 | 10 | 14 | 10 | 9 | 8 | 13 | 10.5
10195 | 2020032353 | 0.04 | 0.06 | T | 60 | 50 | 30 | 20 | 11 | 7 | 12 | 10 | 16 | 11 | 15 | 8 | 13 | 8 | 12 | 7 | 10.83333
10195 | 2020032356 | 0.035 | 0.06 | T | 60 | 40 | 30 | 10 | 6 | 9 | 10 | 13 | 18 | 9 | 11 | 14 | 12 | 10 | 8 | 13 | 11.08333
10195 | 2020032357 | 0.0375 | 0.07 | T | 70 | 40 | 30 | 10 | 9 | 9 | 12 | 8 | 17 | 8 | 10 | 13 | 5 | 14 | 12 | 11 | 10.66667
10195 | 2020032358 | 0.0375 | 0.07 | T | 70 | 30 | 30 | 20 | 8 | 11 | 10 | 9 | 19 | 7 | 13 | 8 | 9 | 10 | 10 | 12 | 10.5
10196 | 2020032335 | 0.0475 | 0.1 | T | 100 | 30 | 40 | 20 | 14 | 8 | 8 | 9 | 18 | 12 | 8 | 10 | 8 | 13 | 12 | 14 | 11.16667
10196 | 2020032336 | 0.045 | 0.07 | T | 70 | 40 | 40 | 30 | 9 | 12 | 13 | 4 | 17 | 11 | 14 | 8 | 15 | 9 | 7 | 11 | 10.83333
10196 | 2020032337 | 0.0475 | 0.07 | T | 70 | 50 | 40 | 30 | 6 | 10 | 9 | 14 | 20 | 8 | 11 | 13 | 10 | 12 | 11 | 8 | 11
10196 | 2020032340 | 0.0475 | 0.08 | T | 80 | 40 | 40 | 30 | 10 | 7 | 12 | 11 | 15 | 11 | 12 | 10 | 13 | 9 | 10 | 5 | 10.41667
10196 | 2020032341 | 0.05 | 0.08 | T | 80 | 50 | 40 | 30 | 11 | 8 | 9 | 13 | 16 | 10 | 9 | 14 | 8 | 13 | 9 | 8 | 10.66667
10196 | 2020032342 | 0.0425 | 0.06 | T | 60 | 40 | 50 | 20 | 8 | 14 | 7 | 11 | 17 | 8 | 13 | 10 | 12 | 9 | 14 | 7 | 10.83333
72536 | 2020035451 | 0.035 | 0.06 | T | 60 | 40 | 20 | 20 | 7 | 7 | 12 | 8 | 17 | 9 | 13 | 9 | 10 | 9 | 7 | 10 | 9.833333
72536 | 2020035452 | 0.035 | 0.06 | T | 60 | 40 | 20 | 20 | 5 | 9 | 12 | 8 | 16 | 8 | 8 | 15 | 12 | 7 | 10 | 7 | 9.75
72536 | 2020035454 | 0.0375 | 0.07 | T | 70 | 40 | 20 | 20 | 13 | 4 | 9 | 7 | 14 | 10 | 12 | 9 | 11 | 8 | 6 | 8 | 9.25
72536 | 2020035462 | 0.035 | 0.06 | T | 60 | 40 | 20 | 20 | 10 | 8 | 5 | 12 | 9 | 7 | 7 | 6 | 10 | 7 | 10 | 10 | 8.416667
72536 | 2020035463 | 0.0425 | 0.07 | T | 70 | 40 | 40 | 20 | 9 | 6 | 16 | 5 | 8 | 11 | 8 | 6 | 7 | 8 | 9 | 9 | 8.5
72536 | 2020035465 | 0.0525 | 0.08 | T | 80 | 50 | 40 | 40 | 5 | 10 | 13 | 9 | 14 | 9 | 12 | 8 | 7 | 11 | 12 | 7 | 9.75
72535 | 2020035496 | 0.0175 | 0.03 | T | 30 | 20 | 20 | 0 | 4 | 10 | 8 | 9 | 5 | 8 | 7 | 8 | 9 | 10 | 8 | 2 | 7.333333
72535 | 2020035497 | 0.0225 | 0.03 | T | 30 | 20 | 20 | 20 | 7 | 11 | 6 | 7 | 5 | 10 | 7 | 8 | 9 | 7 | 6 | 9 | 7.666667
72535 | 2020035500 | 0.0275 | 0.04 | T | 40 | 30 | 20 | 20 | 5 | 2 | 8 | 7 | 11 | 10 | 12 | 9 | 5 | 10 | 6 | 5 | 7.5
72535 | 2020035503 | 0.0225 | 0.03 | T | 30 | 20 | 20 | 20 | 3 | 8 | 7 | 5 | 13 | 9 | 10 | 6 | 13 | 8 | 7 | 9 | 8.166667
72535 | 2020035504 | 0.03 | 0.04 | T | 40 | 30 | 30 | 20 | 2 | 6 | 4 | 7 | 12 | 10 | 11 | 10 | 12 | 6 | 8 | 3 | 7.583333
72535 | 2020035505 | 0.0275 | 0.04 | T | 40 | 30 | 20 | 20 | 3 | 2 | 8 | 6 | 13 | 11 | 8 | 12 | 9 | 3 | 8 | 7 | 7.5
72528 | 2020035738 | 0.0275 | 0.04 | T | 40 | 30 | 20 | 20 | 6 | 4 | 4 | 3 | 16 | 14 | 8 | 8 | 10 | 5 | 13 | 3 | 7.833333
72528 | 2020035739 | 0.03 | 0.04 | T | 40 | 30 | 30 | 20 | 7 | 2 | 3 | 8 | 11 | 9 | 12 | 14 | 4 | 8 | 11 | 6 | 7.916667
72528 | 2020035748 | 0.0225 | 0.03 | T | 30 | 20 | 20 | 20 | 4 | 8 | 5 | 11 | 15 | 5 | 6 | 12 | 7 | 10 | 3 | 12 | 8.166667
72528 | 2020035750 | 0.0175 | 0.03 | T | 30 | 20 | 20 | 0 | 8 | 6 | 12 | 8 | 11 | 10 | 7 | 9 | 6 | 4 | 8 | 11 | 8.333333
72528 | 2020035775 | 0.0275 | 0.04 | T | 40 | 30 | 20 | 20 | 12 | 8 | 13 | 10 | 8 | 4 | 11 | 6 | 7 | 11 | 12 | 8 | 9.166667
72528 | 2020035776 | 0.0375 | 0.05 | T | 50 | 40 | 30 | 30 | 8 | 7 | 8 | 8 | 9 | 16 | 8 | 5 | 11 | 8 | 13 | 6 | 8.916667
72527 | 2020035784 | 0.0275 | 0.04 | T | 40 | 30 | 20 | 20 | 3 | 6 | 12 | 8 | 12 | 5 | 11 | 5 | 10 | 8 | 9 | 6 | 7.916667
72527 | 2020035785 | 0.0175 | 0.03 | T | 30 | 20 | 20 | 0 | 5 | 7 | 8 | 14 | 8 | 13 | 5 | 12 | 9 | 7 | 10 | 8 | 8.833333
72527 | 2020035786 | 0.03 | 0.04 | T | 40 | 30 | 30 | 20 | 4 | 11 | 8 | 4 | 12 | 8 | 10 | 13 | 6 | 11 | 8 | 3 | 8.166667
72529 | 2020035730 | 0.055 | 0.1 | T | 100 | 60 | 30 | 30 | 9 | 12 | 8 | 10 | 21 | 9 | 8 | 14 | 9 | 15 | 8 | 9 | 11
72529 | 2020035731 | 0.0575 | 0.11 | T | 110 | 50 | 40 | 30 | 16 | 7 | 13 | 8 | 19 | 12 | 10 | 11 | 14 | 7 | 10 | 11 | 11.5
72529 | 2020035732 | 0.065 | 0.09 | T | 90 | 80 | 50 | 40 | 10 | 9 | 11 | 14 | 23 | 9 | 14 | 10 | 9 | 11 | 13 | 10 | 11.91667
72529 | 2020035733 | 0.05 | 0.08 | T | 80 | 70 | 30 | 20 | 12 | 8 | 15 | 9 | 20 | 13 | 7 | 15 | 10 | 7 | 9 | 14 | 11.58333
72529 | 2020035734 | 0.05 | 0.07 | T | 70 | 40 | 50 | 40 | 9 | 9 | 7 | 15 | 18 | 11 | 16 | 6 | 8 | 13 | 14 | 10 | 11.33333
72529 | 2020035735 | 0.0575 | 0.09 | T | 90 | 70 | 40 | 30 | 10 | 13 | 9 | 9 | 17 | 15 | 9 | 14 | 11 | 8 | 12 | 11 | 11.5
72525 | 2020036660 | 0.0425 | 0.07 | T | 70 | 50 | 30 | 20 | 7 | 9 | 6 | 8 | 15 | 9 | 12 | 10 | 7 | 11 | 8 | 6 | 9
72525 | 2020036661 | 0.04 | 0.06 | T | 60 | 50 | 30 | 20 | 4 | 12 | 8 | 5 | 13 | 10 | 7 | 9 | 12 | 8 | 7 | 8 | 8.583333
72525 | 2020036673 | 0.04 | 0.05 | T | 50 | 50 | 40 | 20 | 7 | 10 | 10 | 8 | 16 | 7 | 13 | 10 | 8 | 7 | 8 | 9 | 9.416667
72525 | 2020036674 | 0.0325 | 0.06 | T | 60 | 40 | 20 | 10 | 11 | 8 | 6 | 7 | 17 | 9 | 11 | 12 | 5 | 13 | 10 | 9 | 9.833333
72525 | 2020036699 | 0.0275 | 0.04 | T | 40 | 40 | 20 | 10 | 10 | 7 | 3 | 11 | 16 | 12 | 8 | 13 | 11 | 5 | 9 | 15 | 10
72525 | 2020036700 | 0.025 | 0.04 | T | 40 | 30 | 20 | 10 | 8 | 8 | 10 | 9 | 15 | 10 | 6 | 9 | 7 | 13 | 8 | 6 | 9.083333
72526 | 2020036708 | 0.025 | 0.05 | T | 50 | 20 | 20 | 10 | 7 | 4 | 10 | 7 | 14 | 8 | 9 | 7 | 11 | 6 | 5 | 8 | 8
72526 | 2020036709 | 0.025 | 0.04 | T | 40 | 30 | 20 | 10 | 11 | 6 | 7 | 8 | 16 | 10 | 6 | 12 | 9 | 10 | 7 | 7 | 9.083333
72526 | 2020036710 | 0.0375 | 0.05 | T | 50 | 40 | 30 | 30 | 10 | 2 | 13 | 5 | 16 | 7 | 14 | 10 | 13 | 8 | 9 | 8 | 9.583333
72526 | 2020036711 | 0.05 | 0.06 | T | 60 | 60 | 40 | 40 | 9 | 14 | 10 | 6 | 17 | 8 | 9 | 12 | 9 | 15 | 8 | 10 | 10.58333
72526 | 2020036712 | 0.04 | 0.05 | T | 50 | 50 | 40 | 20 | 11 | 8 | 3 | 14 | 18 | 9 | 16 | 6 | 13 | 10 | 12 | 5 | 10.41667
72526 | 2020036713 | 0.0425 | 0.05 | T | 50 | 50 | 50 | 20 | 8 | 8 | 13 | 9 | 15 | 11 | 8 | 10 | 11 | 10 | 9 | 8 | 10
10195 | 2020036724 | 0.0475 | 0.06 | T | 60 | 50 | 40 | 40 | 10 | 5 | 6 | 7 | 14 | 8 | 10 | 9 | 13 | 7 | 6 | 7 | 8.5
10195 | 2020036725 | 0.055 | 0.07 | T | 70 | 50 | 50 | 50 | 8 | 7 | 9 | 10 | 17 | 7 | 8 | 11 | 7 | 13 | 8 | 4 | 9.083333
10195 | 2020036727 | 0.0525 | 0.06 | T | 60 | 50 | 50 | 50 | 6 | 12 | 6 | 10 | 15 | 11 | 10 | 8 | 9 | 8 | 11 | 9 | 9.583333
10195 | 2020036728 | 0.0525 | 0.07 | T | 70 | 50 | 50 | 40 | 9 | 9 | 4 | 10 | 17 | 10 | 9 | 13 | 11 | 5 | 12 | 9 | 9.833333
10195 | 2020036730 | 0.0425 | 0.06 | T | 60 | 50 | 40 | 20 | 9 | 14 | 8 | 5 | 16 | 10 | 12 | 8 | 9 | 6 | 12 | 11 | 10
10195 | 2020036731 | 0.0375 | 0.05 | T | 50 | 50 | 30 | 20 | 14 | 6 | 10 | 3 | 16 | 8 | 10 | 15 | 13 | 9 | 11 | 10 | 10.41667
10194 | 2020036735 | 0.025 | 0.04 | T | 40 | 10 | 30 | 20 | 5 | 13 | 8 | 9 | 20 | 7 | 13 | 10 | 12 | 11 | 8 | 10 | 10.5
10194 | 2020036738 | 0.0275 | 0.04 | T | 40 | 20 | 30 | 20 | 6 | 7 | 12 | 9 | 15 | 6 | 11 | 11 | 8 | 13 | 9 | 7 | 9.5
10194 | 2020036741 | 0.0375 | 0.05 | T | 50 | 30 | 40 | 30 | 11 | 6 | 4 | 10 | 17 | 12 | 8 | 14 | 9 | 5 | 14 | 8 | 9.833333
10194 | 2020036743 | 0.025 | 0.04 | T | 40 | 20 | 20 | 20 | 10 | 9 | 8 | 8 | 15 | 11 | 14 | 9 | 13 | 10 | 8 | 10 | 10.41667
10194 | 2020036745 | 0.0475 | 0.08 | T | 80 | 50 | 40 | 20 | 9 | 11 | 12 | 2 | 18 | 9 | 7 | 12 | 10 | 14 | 9 | 8 | 10.08333
10194 | 2020036746 | 0.035 | 0.05 | T | 50 | 30 | 30 | 30 | 11 | 5 | 9 | 9 | 17 | 6 | 10 | 14 | 9 | 13 | 7 | 9 | 9.916667
10201 | 2020035694 | 0.0575 | 0.07 | T | 70 | 50 | 70 | 40 | 8 | 13 | 9 | 6 | 14 | 10 | 8 | 13 | 7 | 10 | 8 | 8 | 9.5
10201 | 2020035695 | 0.05 | 0.06 | T | 60 | 50 | 50 | 40 | 8 | 7 | 12 | 8 | 13 | 9 | 14 | 9 | 10 | 9 | 7 | 10 | 9.666667
10201 | 2020035697 | 0.0575 | 0.08 | T | 80 | 50 | 60 | 40 | 4 | 13 | 9 | 7 | 14 | 8 | 9 | 10 | 11 | 5 | 12 | 8 | 9.166667
72526 | 2020037687 | 0.015 | 0.02 | T | 20 | 20 | 10 | 10 | 8 | 7 | 8 | 7 | 11 | 10 | 10 | 10 | 7 | 7 | 7 | 7 | 8.25
72526 | 2020037688 | 0.0175 | 0.03 | T | 30 | 20 | 10 | 10 | 9 | 7 | 7 | 7 | 10 | 10 | 10 | 10 | 7 | 7 | 7 | 7 | 8.166667
72526 | 2020037689 | 0.02 | 0.03 | T | 30 | 30 | 10 | 10 | 8 | 7 | 7 | 7 | 15 | 10 | 10 | 10 | 7 | 7 | 7 | 7 | 8.5
72526 | 2020037690 | 0.015 | 0.02 | T | 20 | 20 | 10 | 10 | 7 | 7 | 8 | 7 | 12 | 10 | 10 | 10 | 7 | 5 | 7 | 5 | 7.916667
72526 | 2020037691 | 0.015 | 0.03 | T | 30 | 10 | 10 | 10 | 8 | 7 | 7 | 7 | 12 | 10 | 10 | 10 | 7 | 5 | 7 | 6 | 8
72526 | 2020037692 | 0.015 | 0.02 | T | 20 | 20 | 10 | 10 | 7 | 7 | 7 | 7 | 12 | 10 | 10 | 10 | 7 | 7 | 8 | 7 | 8.25
72527 | 2020037643 | 0.02 | 0.04 | T | 40 | 20 | 10 | 10 | 8 | 7 | 7 | 7 | 10 | 10 | 10 | 10 | 7 | 7 | 7 | 7 | 8.083333
72527 | 2020037649 | 0.0175 | 0.03 | T | 30 | 20 | 10 | 10 | 7 | 7 | 7 | 7 | 12 | 10 | 10 | 10 | 7 | 5 | 7 | 5 | 7.833333
72527 | 2020037651 | 0.0125 | 0.02 | T | 20 | 10 | 10 | 10 | 8 | 7 | 7 | 7 | 12 | 10 | 10 | 10 | 7 | 5 | 7 | 6 | 8
72527 | 2020037653 | 0.0225 | 0.03 | T | 30 | 30 | 20 | 10 | 7 | 5 | 7 | 5 | 12 | 10 | 10 | 10 | 7 | 5 | 7 | 5 | 7.5
72527 | 2020037655 | 0.0175 | 0.02 | T | 20 | 20 | 20 | 10 | 7 | 6 | 7 | 6 | 10 | 10 | 10 | 10 | 7 | 7 | 5 | 5 | 7.5
72527 | 2020037658 | 0.0175 | 0.03 | T | 30 | 20 | 10 | 10 | 6 | 6 | 7 | 5 | 12 | 10 | 11 | 10 | 7 | 5 | 7 | 6 | 7.666667
10805 | 2020037731 | 0.015 | 0.02 | T | 20 | 20 | 20 | 0 | 13 | 10 | 8 | 4 | 11 | 7 | 12 | 10 | 7 | 8 | 10 | 9 | 9.083333
10805 | 2020037732 | 0.01 | 0.02 | T | 20 | 20 | 0 | 0 | 7 | 11 | 6 | 7 | 5 | 10 | 7 | 8 | 9 | 7 | 12 | 9 | 8.166667
10805 | 2020037733 | 0.0175 | 0.03 | T | 30 | 20 | 20 | 0 | 6 | 15 | 4 | 11 | 13 | 10 | 6 | 5 | 7 | 9 | 4 | 11 | 8.416667
10805 | 2020037734 | 0.0175 | 0.03 | T | 30 | 20 | 20 | 0 | 8 | 8 | 10 | 5 | 13 | 9 | 10 | 6 | 13 | 8 | 7 | 9 | 8.833333
10805 | 2020037735 | 0.0125 | 0.03 | T | 30 | 20 | 0 | 0 | 10 | 6 | 5 | 7 | 9 | 14 | 10 | 8 | 9 | 12 | 7 | 9 | 8.833333
10805 | 2020037736 | 0.0175 | 0.03 | T | 30 | 20 | 20 | 0 | 9 | 10 | 6 | 13 | 8 | 9 | 13 | 7 | 5 | 8 | 6 | 10 | 8.666667
72526 | 2020037718 | 0.03 | 0.04 | T | 40 | 20 | 30 | 30 | 7 | 10 | 9 | 4 | 15 | 8 | 9 | 13 | 10 | 11 | 7 | 6 | 9.083333
72526 | 2020037719 | 0.035 | 0.06 | T | 60 | 20 | 40 | 20 | 11 | 8 | 7 | 7 | 13 | 7 | 10 | 8 | 11 | 9 | 8 | 8 | 8.916667
72526 | 2020037720 | 0.04 | 0.05 | T | 50 | 30 | 50 | 30 | 7 | 2 | 12 | 8 | 12 | 9 | 8 | 11 | 9 | 5 | 9 | 11 | 8.583333
72526 | 2020037721 | 0.025 | 0.04 | T | 40 | 20 | 30 | 10 | 10 | 8 | 4 | 9 | 15 | 8 | 10 | 13 | 10 | 8 | 7 | 8 | 9.166667
72526 | 2020037722 | 0.0275 | 0.04 | T | 40 | 20 | 30 | 20 | 9 | 7 | 10 | 9 | 16 | 11 | 7 | 9 | 12 | 8 | 6 | 10 | 9.5
72526 | 2020037723 | 0.0375 | 0.05 | T | 50 | 30 | 50 | 20 | 14 | 5 | 9 | 8 | 17 | 8 | 13 | 10 | 6 | 11 | 10 | 9 | 10
10808 | 2020038486 | 0.015 | 0.02 | T | 20 | 20 | 20 | 0 | 5 | 9 | 7 | 7 | 13 | 9 | 12 | 13 | 3 | 9 | 8 | 6 | 8.416667
10808 | 2020038487 | 0.01 | 0.02 | T | 20 | 20 | 0 | 0 | 6 | 7 | 8 | 6 | 12 | 10 | 12 | 13 | 7 | 4 | 8 | 7 | 8.333333
10808 | 2020038488 | 0.0275 | 0.04 | T | 40 | 30 | 20 | 20 | 3 | 4 | 8 | 6 | 10 | 13 | 11 | 9 | 9 | 8 | 11 | 5 | 8.083333
10808 | 2020038489 | 0.0175 | 0.03 | T | 30 | 20 | 0 | 20 | 8 | 10 | 8 | 8 | 9 | 7 | 9 | 12 | 8 | 10 | 6 | 7 | 8.5
10808 | 2020038490 | 0.0225 | 0.03 | T | 30 | 20 | 20 | 20 | 5 | 7 | 8 | 7 | 11 | 14 | 12 | 13 | 8 | 7 | 8 | 3 | 8.583333
10809 | 2020038443 | 0.0175 | 0.03 | T | 30 | 20 | 20 | 0 | 8 | 5 | 12 | 9 | 9 | 8 | 11 | 8 | 10 | 5 | 8 | 9 | 8.5
10809 | 2020038444 | 0.0275 | 0.04 | T | 40 | 30 | 20 | 20 | 7 | 10 | 11 | 7 | 7 | 10 | 9 | 5 | 9 | 6 | 12 | 8 | 8.416667
10809 | 2020038453 | 0.0175 | 0.03 | T | 30 | 20 | 20 | 0 | 4 | 8 | 7 | 8 | 14 | 6 | 13 | 5 | 12 | 4 | 14 | 5 | 8.333333
10809 | 2020038463 | 0.0175 | 0.03 | T | 30 | 20 | 20 | 0 | 7 | 4 | 14 | 3 | 16 | 5 | 8 | 8 | 10 | 5 | 13 | 3 | 8
10809 | 2020038466 | 0.025 | 0.03 | T | 30 | 30 | 20 | 20 | 7 | 2 | 3 | 8 | 11 | 9 | 12 | 14 | 4 | 8 | 11 | 6 | 7.916667
10809 | 2020038467 | 0.0275 | 0.04 | T | 40 | 30 | 20 | 20 | 4 | 8 | 5 | 11 | 15 | 5 | 6 | 12 | 7 | 10 | 3 | 12 | 8.166667
10824 | 2020038541 | 0.025 | 0.04 | T | 40 | 30 | 20 | 10 | 7 | 7 | 8 | 7 | 12 | 10 | 10 | 10 | 7 | 7 | 8 | 7 | 8.333333
10824 | 2020038542 | 0.0175 | 0.03 | T | 30 | 20 | 10 | 10 | 7 | 6 | 7 | 5 | 11 | 10 | 10 | 10 | 7 | 5 | 7 | 6 | 7.583333
10824 | 2020038550 | 0.0175 | 0.03 | T | 30 | 20 | 10 | 10 | 7 | 7 | 8 | 7 | 11 | 10 | 10 | 10 | 7 | 5 | 7 | 5 | 7.833333
10824 | 2020038551 | 0.02 | 0.04 | T | 40 | 20 | 10 | 10 | 7 | 5 | 7 | 5 | 10 | 10 | 10 | 10 | 7 | 5 | 7 | 5 | 7.333333
10824 | 2020038552 | 0.0175 | 0.03 | T | 30 | 20 | 10 | 10 | 7 | 6 | 7 | 5 | 12 | 10 | 10 | 10 | 7 | 5 | 7 | 5 | 7.583333
10824 | 2020038554 | 0.0225 | 0.04 | T | 40 | 20 | 20 | 10 | 6 | 6 | 7 | 7 | 10 | 10 | 11 | 10 | 7 | 7 | 7 | 7 | 7.916667
10821 | 2020038497 | 0.0175 | 0.03 | T | 30 | 20 | 10 | 10 | 8 | 7 | 7 | 7 | 12 | 12 | 11 | 10 | 7 | 5 | 7 | 5 | 8.166667
10821 | 2020038506 | 0.0175 | 0.03 | T | 30 | 20 | 10 | 10 | 7 | 5 | 7 | 5 | 12 | 11 | 11 | 10 | 7 | 5 | 7 | 5 | 7.666667
10821 | 2020038507 | 0.02 | 0.04 | T | 40 | 20 | 10 | 10 | 7 | 6 | 7 | 5 | 11 | 10 | 10 | 10 | 7 | 5 | 7 | 5 | 7.5
10821 | 2020038508 | 0.0175 | 0.03 | T | 30 | 20 | 10 | 10 | 7 | 5 | 7 | 5 | 11 | 10 | 10 | 10 | 7 | 5 | 7 | 5 | 7.416667
10821 | 2020038509 | 0.015 | 0.03 | T | 30 | 10 | 10 | 10 | 6 | 6 | 6 | 6 | 11 | 10 | 11 | 10 | 7 | 6 | 7 | 6 | 7.666667
10821 | 2020038510 | 0.0175 | 0.03 | T | 30 | 20 | 10 | 10 | 7 | 5 | 7 | 5 | 12 | 10 | 10 | 10 | 7 | 5 | 7 | 7 | 7.666667
72537 | 2020035477 | 0.0475 | 0.08 | T | 80 | 30 | 70 | 10 | 10 | 11 | 12 | 2 | 18 | 11 | 7 | 12 | 10 | 14 | 9 | 9 | 10.41667
72537 | 2020035483 | 0.0325 | 0.05 | T | 50 | 50 | 20 | 10 | 12 | 5 | 9 | 9 | 17 | 10 | 10 | 14 | 9 | 13 | 7 | 10 | 10.41667
72537 | 2020035486 | 0.04 | 0.08 | T | 80 | 50 | 20 | 10 | 9 | 13 | 9 | 6 | 14 | 11 | 8 | 13 | 7 | 10 | 8 | 9 | 9.75
72537 | 2020035487 | 0.035 | 0.08 | T | 80 | 30 | 20 | 10 | 13 | 5 | 9 | 8 | 16 | 8 | 13 | 10 | 6 | 11 | 10 | 10 | 9.916667
72537 | 2020035491 | 0.03 | 0.06 | T | 60 | 20 | 20 | 20 | 10 | 9 | 7 | 7 | 12 | 9 | 12 | 13 | 3 | 9 | 8 | 11 | 9.166667
72537 | 2020035493 | 0.045 | 0.05 | T | 50 | 40 | 50 | 40 | 11 | 7 | 8 | 6 | 13 | 10 | 12 | 13 | 7 | 4 | 8 | 9 | 9
72511 | 2020032917 | #DIV/0! | 0 | T | [16 empty] | #DIV/0!
72511 | 2020026952 | #DIV/0! | 0 | T | [16 empty] | #DIV/0!
72511 | 2020026954 | #DIV/0! | 0 | T | [16 empty] | #DIV/0!
10195 | 2020036724 | #DIV/0! | 0 | T | [16 empty] | #DIV/0!
10213 | 2020032536 | #DIV/0! | 0 | T | [16 empty] | #DIV/0!
10211 | 2020039584 | 0.0175 | 0.03 | T | 30 | 20 | 20 | 0 | 3 | 5 | 8 | 9 | 12 | 8 | 7 | 8 | 9 | 5 | 6 | 8 | 7.333333
10211 | 2020039585 | 0.015 | 0.02 | T | 20 | 20 | 20 | 0 | 7 | 11 | 6 | 7 | 13 | 10 | 7 | 8 | 9 | 7 | 3 | 9 | 8.083333
10211 | 2020039600 | 0.0275 | 0.04 | T | 40 | 30 | 20 | 20 | 8 | 2 | 8 | 7 | 11 | 10 | 12 | 9 | 5 | 10 | 6 | 5 | 7.75
10211 | 2020039602 | 0.0225 | 0.04 | T | 40 | 30 | 20 | 0 | 8 | 8 | 10 | 5 | 13 | 9 | 10 | 6 | 13 | 8 | 7 | 9 | 8.833333
10211 | 2020039606 | 0.0175 | 0.03 | T | 30 | 20 | 20 | 0 | 8 | 6 | 4 | 7 | 12 | 10 | 11 | 10 | 12 | 6 | 8 | 3 | 8.083333
10211 | 2020039607 | 0.0175 | 0.03 | T | 30 | 20 | 20 | 0 | 7 | 2 | 8 | 6 | 13 | 11 | 8 | 12 | 9 | 3 | 8 | 7 | 7.833333
10210 | 2020039626 | 0.0225 | 0.04 | T | 40 | 20 | 20 | 10 | 4 | 9 | 6 | 3 | 14 | 8 | 10 | 7 | 9 | 8 | 7 | 5 | 7.5
10210 | 2020039628 | 0.0175 | 0.03 | T | 30 | 10 | 20 | 10 | 9 | 6 | 10 | 8 | 13 | 10 | 8 | 9 | 12 | 7 | 6 | 9 | 8.916667
10210 | 2020039632 | 0.0175 | 0.03 | T | 30 | 20 | 10 | 10 | 9 | 8 | 8 | 7 | 14 | 6 | 13 | 10 | 8 | 8 | 7 | 2 | 8.333333
10210 | 2020039784 | 0.0225 | 0.04 | T | 40 | 10 | 30 | 10 | 10 | 5 | 7 | 9 | 12 | 7 | 10 | 9 | 7 | 6 | 12 | 8 | 8.5
10210 | 2020039790 | 0.02 | 0.03 | T | 30 | 20 | 20 | 10 | 6 | 6 | 9 | 7 | 15 | 6 | 8 | 10 | 6 | 7 | 7 | 8 | 7.916667
10210 | 2020039798 | 0.0425 | 0.06 | T | 60 | 50 | 40 | 20 | 5 | 7 | 8 | 12 | 13 | 9 | 7 | 9 | 10 | 8 | 9 | 9 | 8.833333
10212 | 2020039568 | 0.03 | 0.05 | T | 50 | 20 | 30 | 20 | 8 | 4 | 10 | 5 | 15 | 7 | 8 | 11 | 7 | 9 | 7 | 4 | 7.916667
10212 | 2020039572 | 0.0375 | 0.06 | T | 60 | 30 | 40 | 20 | 3 | 9 | 8 | 7 | 14 | 8 | 13 | 10 | 6 | 12 | 8 | 7 | 8.75
10212 | 2020039574 | 0.0375 | 0.06 | T | 60 | 50 | 30 | 10 | 11 | 8 | 5 | 9 | 13 | 10 | 9 | 8 | 9 | 10 | 9 | 8 | 9.083333
10212 | 2020039575 | 0.025 | 0.04 | T | 40 | 20 | 30 | 10 | 7 | 5 | 12 | 8 | 13 | 9 | 13 | 7 | 7 | 9 | 2 | 10 | 8.5
10212 | 2020039576 | 0.0275 | 0.05 | T | 50 | 30 | 20 | 10 | 6 | 7 | 9 | 8 | 16 | 7 | 8 | 13 | 12 | 7 | 9 | 6 | 9
10212 | 2020039577 | 0.025 | 0.05 | T | 50 | 20 | 20 | 10 | 10 | 9 | 5 | 9 | 12 | 10 | 9 | 11 | 9 | 8 | 10 | 8 | 9.166667
72535 | 2020039852 | 0.01 | 0.02 | T | 20 | 20 | 0 | 0 | 10 | 10 | 8 | 9 | 5 | 8 | 7 | 8 | 9 | 10 | 11 | 12 | 8.916667
72535 | 2020039853 | 0.01 | 0.02 | T | 20 | 20 | 0 | 0 | 7 | 11 | 6 | 7 | 5 | 10 | 7 | 8 | 9 | 7 | 6 | 9 | 7.666667
72535 | 2020039855 | 0.015 | 0.02 | T | 20 | 20 | 20 | 0 | 6 | 2 | 8 | 7 | 11 | 10 | 12 | 9 | 5 | 10 | 6 | 5 | 7.583333
72535 | 2020039857 | 0.0175 | 0.03 | T | 30 | 20 | 20 | 0 | 3 | 8 | 10 | 5 | 13 | 9 | 10 | 11 | 13 | 8 | 7 | 9 | 8.833333
72535 | 2020039859 | 0.0175 | 0.03 | T | 30 | 20 | 20 | 0 | 9 | 6 | 4 | 7 | 12 | 10 | 11 | 15 | 12 | 6 | 8 | 3 | 8.583333
72535 | 2020039860 | 0.01 | 0.02 | T | 20 | 20 | 0 | 0 | 7 | 2 | 8 | 6 | 13 | 11 | 8 | 12 | 9 | 3 | 8 | 7 | 7.833333
10209 | 2020039807 | 0.05 | 0.08 | T | 80 | 50 | 40 | 30 | 9 | 3 | 5 | 5 | 12 | 8 | 10 | 11 | 6 | 9 | 7 | 2 | 7.25
10209 | 2020039808 | 0.06 | 0.08 | T | 80 | 70 | 60 | 30 | 6 | 8 | 14 | 6 | 15 | 7 | 13 | 10 | 8 | 11 | 9 | 7 | 9.5
10209 | 2020039820 | 0.06 | 0.09 | T | 90 | 80 | 40 | 30 | 4 | 7 | 8 | 10 | 16 | 9 | 9 | 8 | 12 | 9 | 7 | 11 | 9.166667
10209 | 2020039821 | 0.05 | 0.08 | T | 80 | 30 | 50 | 40 | 7 | 10 | 6 | 7 | 13 | 10 | 9 | 10 | 9 | 7 | 6 | 7 | 8.416667
10209 | 2020039841 | 0.035 | 0.07 | T | 70 | 30 | 20 | 20 | 9 | 6 | 5 | 6 | 16 | 6 | 12 | 8 | 11 | 6 | 5 | 7 | 8.083333
10209 | 2020039842 | 0.0275 | 0.05 | T | 50 | 30 | 20 | 10 | 11 | 4 | 7 | 9 | 15 | 10 | 5 | 13 | 9 | 7 | 6 | 9 | 8.75
10804 | 2020040834 | 0.04 | 0.06 | T | 60 | 40 | 40 | 20 | 8 | 5 | 12 | 8 | 13 | 9 | 14 | 7 | 7 | 9 | 2 | 11 | 8.75
10804 | 2020040835 | 0.035 | 0.05 | T | 50 | 40 | 30 | 20 | 7 | 7 | 9 | 8 | 16 | 7 | 9 | 13 | 12 | 7 | 9 | 7 | 9.25
10804 | 2020040836 | 0.0525 | 0.07 | T | 70 | 50 | 50 | 40 | 13 | 5 | 9 | 9 | 17 | 10 | 11 | 14 | 9 | 13 | 7 | 11 | 10.66667
10804 | 2020040837 | 0.055 | 0.07 | T | 70 | 60 | 50 | 40 | 10 | 13 | 9 | 6 | 14 | 11 | 9 | 13 | 7 | 10 | 8 | 10 | 10
10804 | 2020040838 | 0.055 | 0.07 | T | 70 | 60 | 50 | 40 | 12 | 5 | 9 | 8 | 16 | 8 | 14 | 10 | 6 | 11 | 10 | 11 | 10
10804 | 2020040839 | 0.0375 | 0.05 | T | 50 | 40 | 40 | 20 | 11 | 9 | 7 | 7 | 12 | 9 | 13 | 13 | 3 | 9 | 8 | 12 | 9.416667
10808 | 2020042269 | 0.06 | 0.1 | T | 100 | 70 | 40 | 30 | 10 | 13 | 8 | 11 | 20 | 11 | 10 | 14 | 7 | 13 | 9 | 14 | 11.66667
10808 | 2020042271 | 0.0725 | 0.11 | T | 110 | 60 | 70 | 50 | 15 | 10 | 12 | 14 | 23 | 13 | 10 | 12 | 16 | 11 | 13 | 10 | 13.25
10808 | 2020042273 | 0.0625 | 0.1 | T | 100 | 80 | 40 | 30 | 12 | 8 | 13 | 10 | 21 | 7 | 14 | 15 | 14 | 9 | 18 | 10 | 12.58333
cargar | cargar | #DIV/0! | 0 | T | [16 empty] | #DIV/0!
cargar | cargar | #DIV/0! | 0 | T | [16 empty] | #DIV/0!
cargar | cargar | #DIV/0! | 0 | T | [16 empty] | #DIV/0!
cargar | cargar | #DIV/0! | 0 | T | [16 empty] | #DIV/0!
cargar | cargar | #DIV/0! | 0 | T | [16 empty] | #DIV/0!
cargar | cargar | #DIV/0! | 0 | T | [16 empty] | #DIV/0!
cargar | cargar | #DIV/0! | 0 | T | [16 empty] | #DIV/0!
cargar | cargar | #DIV/0! | 0 | T | [16 empty] | #DIV/0!
cargar | cargar | #DIV/0! | 0 | T | [16 empty] | #DIV/0!
cargar | cargar | #DIV/0! | 0 | T | [16 empty] | #DIV/0!
cargar | cargar | #DIV/0! | 0 | T | [16 empty] | #DIV/0!
cargar | cargar | #DIV/0! | 0 | T | [16 empty] | #DIV/0!
cargar | cargar | #DIV/0! | 0 | T | [16 empty] | #DIV/0!
cargar | cargar | #DIV/0! | 0 | T | [16 empty] | #DIV/0!
cargar | cargar | #DIV/0! | 0 | T | [16 empty] | #DIV/0!
cargar | cargar | #DIV/0! | 0 | T | [16 empty] | #DIV/0!
cargar | cargar | #DIV/0! | 0 | T | [16 empty] | #DIV/0!
cargar | cargar | #DIV/0! | 0 | T | [16 empty] | #DIV/0!
cargar | cargar | #DIV/0! | 0 | T | [16 empty] | #DIV/0!
cargar | cargar | #DIV/0! | 0 | T | [16 empty] | #DIV/0!
cargar | cargar | #DIV/0! | 0 | T | [16 empty] | #DIV/0!
cargar | cargar | #DIV/0! | 0 | T | [16 empty] | #DIV/0!
cargar | cargar | #DIV/0! | 0 | T | [16 empty] | #DIV/0!
cargar | cargar | #DIV/0! | 0 | T | [16 empty] | #DIV/0!
cargar | cargar | #DIV/0! | 0 | T | [16 empty] | #DIV/0!
cargar | cargar | #DIV/0! | 0 | T | [16 empty] | #DIV/0!
cargar | cargar | #DIV/0! | 0 | T | [16 empty] | #DIV/0!
cargar | cargar | #DIV/0! | 0 | T | [16 empty] | #DIV/0!
cargar | cargar | #DIV/0! | 0 | T | [16 empty] | #DIV/0!
cargar | cargar | #DIV/0! | 0 | T | [16 empty] | #DIV/0!
cargar | cargar | #DIV/0! | 0 | T | [16 empty] | #DIV/0!
cargar | cargar | #DIV/0! | 0 | T | [16 empty] | #DIV/0!
cargar | cargar | #DIV/0! | 0 | T | [16 empty] | #DIV/0!
cargar | cargar | #DIV/0! | 0 | T | [16 empty] | #DIV/0!
cargar | cargar | #DIV/0! | 0 | T | [16 empty] | #DIV/0!
cargar | cargar | #DIV/0! | 0 | T | [16 empty] | #DIV/0!
cargar | cargar | #DIV/0! | 0 | T | [16 empty] | #DIV/0!
cargar | cargar | #DIV/0! | 0 | T | [16 empty] | #DIV/0!
cargar | cargar | #DIV/0! | 0 | T | [16 empty] | #DIV/0!
cargar | cargar | #DIV/0! | 0 | T | [16 empty] | #DIV/0!
cargar | cargar | #DIV/0! | 0 | T | [16 empty] | #DIV/0!
cargar | cargar | #DIV/0! | 0 | T | [16 empty] | #DIV/0!
cargar | cargar | #DIV/0! | 0 | T | [16 empty] | #DIV/0!
cargar | cargar | #DIV/0! | 0 | T | [16 empty] | #DIV/0!
cargar | cargar | #DIV/0! | 0 | T | [16 empty] | #DIV/0!
cargar | cargar | #DIV/0! | 0 | T | [16 empty] | #DIV/0!
cargar | cargar | #DIV/0! | 0 | T | [16 empty] | #DIV/0!
cargar | cargar | #DIV/0! | 0 | T | [16 empty] | #DIV/0!
cargar | cargar | #DIV/0! | 0 | T | [16 empty] | #DIV/0!
cargar | cargar | #DIV/0! | 0 | T | [16 empty] | #DIV/0!
cargar | cargar | #DIV/0! | 0 | T | [16 empty] | #DIV/0!
cargar | cargar | #DIV/0! | 0 | T | [16 empty] | #DIV/0!
cargar | cargar | #DIV/0! | 0 | T | [16 empty] | #DIV/0!
cargar | cargar | #DIV/0! | 0 | T | [16 empty] | #DIV/0!
cargar | cargar | #DIV/0! | 0 | T | [16 empty] | #DIV/0!
cargar | cargar | #DIV/0! | 0 | T | [16 empty] | #DIV/0!
cargar | cargar | #DIV/0! | 0 | T | [16 empty] | #DIV/0!
cargar | cargar | #DIV/0! | 0 | T | [16 empty] | #DIV/0!
cargar | cargar | #DIV/0! | 0 | T | [16 empty] | #DIV/0!
cargar | cargar | #DIV/0! | 0 | T | [16 empty] | #DIV/0!
cargar | cargar | #DIV/0! | 0 | T | [16 empty] | #DIV/0!
cargar | cargar | #DIV/0! | 0 | T | [16 empty] | #DIV/0!
cargar | cargar | #DIV/0! | 0 | T | [16 empty] | #DIV/0!
cargar | cargar | #DIV/0! | 0 | T | [16 empty] | #DIV/0!
cargar | cargar | #DIV/0! | 0 | T | [16 empty] | #DIV/0!
cargar | cargar | #DIV/0! | 0 | T | [16 empty] | #DIV/0!
cargar | cargar | #DIV/0! | 0 | T | [16 empty] | #DIV/0!
cargar | cargar | #DIV/0! | 0 | T | [16 empty] | #DIV/0!
cargar | cargar | #DIV/0! | 0 | T | [16 empty] | #DIV/0!
cargar | cargar | #DIV/0! | 0 | T | [16 empty] | #DIV/0!
cargar | cargar | #DIV/0! | 0 | T | [16 empty] | #DIV/0!
cargar | cargar | #DIV/0! | 0 | T | [16 empty] | #DIV/0!
cargar | cargar | #DIV/0! | 0 | T | [16 empty] | #DIV/0!
cargar | cargar | #DIV/0! | 0 | T | [16 empty] | #DIV/0!
cargar | cargar | #DIV/0! | 0 | T | [16 empty] | #DIV/0!
cargar | cargar | #DIV/0! | 0 | T | [16 empty] | #DIV/0!
cargar | cargar | #DIV/0! | 0 | T | [16 empty] | #DIV/0!
cargar | cargar | #DIV/0! | 0 | T | [16 empty] | #DIV/0!
cargar | cargar | #DIV/0! | 0 | T | [16 empty] | #DIV/0!
cargar | cargar | #DIV/0! | 0 | T | [16 empty] | #DIV/0!
cargar | cargar | #DIV/0! | 0 | T | [16 empty] | #DIV/0!
cargar | cargar | #DIV/0! | 0 | T | [16 empty] | #DIV/0!
cargar | cargar | #DIV/0! | 0 | T | [16 empty] | #DIV/0!
cargar | cargar | #DIV/0! | 0 | T | [16 empty] | #DIV/0!
cargar | cargar | #DIV/0! | 0 | T | [16 empty] | #DIV/0!
cargar | cargar | #DIV/0! | 0 | T | [16 empty] | #DIV/0!
cargar | cargar | #DIV/0! | 0 | T | [16 empty] | #DIV/0!
cargar | cargar | #DIV/0! | 0 | T | [16 empty] | #DIV/0!
cargar | cargar | #DIV/0! | 0 | T | [16 empty] | #DIV/0!
cargar | cargar | #DIV/0! | 0 | T | [16 empty] | #DIV/0!
cargar | cargar | #DIV/0! | 0 | T | [16 empty] | #DIV/0!
cargar | cargar | #DIV/0! | 0 | T | [16 empty] | #DIV/0!
cargar | cargar | #DIV/0! | 0 | T | [16 empty] | #DIV/0!
cargar | cargar | #DIV/0! | 0 | T | [16 empty] | #DIV/0!
cargar | cargar | #DIV/0! | 0 | T | [16 empty] | #DIV/0!
cargar | cargar | #DIV/0! | 0 | T | [16 empty] | #DIV/0!
cargar | cargar | #DIV/0! | 0 | T | [16 empty] | #DIV/0!
cargar | cargar | #DIV/0! | 0 | T | [16 empty] | #DIV/0!
cargar | cargar | #DIV/0! | 0 | T | [16 empty] | #DIV/0!
cargar | cargar | #DIV/0! | 0 | T | [16 empty] | #DIV/0!
cargar | cargar | #DIV/0! | 0 | T | [16 empty] | #DIV/0!
cargar | cargar | #DIV/0! | 0 | T | [16 empty] | #DIV/0!
cargar | cargar | #DIV/0! | 0 | T | [16 empty] | #DIV/0!
cargar | cargar | #DIV/0! | 0 | T | [16 empty] | #DIV/0!
cargar | cargar | #DIV/0! | 0 | T | [16 empty] | #DIV/0!
cargar | cargar | #DIV/0! | 0 | T | [16 empty] | #DIV/0!
cargar | cargar | #DIV/0! | 0 | T | [16 empty] | #DIV/0!
cargar | cargar | #DIV/0! | 0 | T | [16 empty] | #DIV/0!
cargar | cargar | #DIV/0! | 0 | T | [16 empty] | #DIV/0!
10000 | 1 | #DIV/0! | 0 | T | [16 empty] | #DIV/0!

## Dinámica (hidden)
GRADO | cargar
Valores
COLADA | Máx. de PROF. DEF. Máx. (mm) | Máx. de SEGREG
cargar | 0 | 0
Total general | 0 | 0